## RT报告
HC02-64
南京华聪工程技术有限公司 |  |  | 射线检测报告(一) | [7 empty] | 工程名称 |  |  | 南京华聪焊工取证考试第十九批
[11 empty] | 报告编号 |  |  | RTR24-HGKS019-0001
|  |  | 第 1 页 共 1 页 | [7 empty] | 记录编号 |  |  | RTE24-HGKS019-0001
委托单位 | 南京华聪考试部 | [5 empty] | 委托编号 |  | HCRT24-019-001 |  |  |  |  | 检件编号 |  | 见焊缝编号
单元名称 | 焊工考试试件 | [5 empty] | 检测标准 |  | NB/T47013.2-2015 |  |  |  |  | 合格级别 |  | Ⅱ级
规 格 | δ=12×300mm | [5 empty] | 技术等级 |  | AB级 |  |  |  |  | 焊接方法 |  | SMAW
材 质 | Q345R | [5 empty] | 检测时机 |  | 焊后 |  |  |  |  | 检测比例 |  | 100%
设备型号 | XXG-2505 | [5 empty] | 设备编号 |  | RT25-1 |  |  |  |  | 焦点尺寸 |  | 2.5×2.5mm
暗室处理 | 手工冲洗 | [5 empty] | 显影温度 |  | 20℃±2℃ |  |  |  |  | 显影时间 |  | 4-6min
胶片类型 | 锐科R400 | [5 empty] | 胶片规格 |  | 300×80 mm |  |  |  |  | 增感方式 |  | Pb前/后（0.03）mm
焦 距 | 700mm | [5 empty] | 透照方式 |  | 单壁单影 |  |  |  |  | 黑度范围 |  | 2.0-4.5
曝光时间 | 3.0min | [5 empty] | 管电压/源活度 |  | 170KV |  |  |  |  | 管 电 流 |  | 5mA
像质计型号 | Fe（10~16） | [5 empty] | 像质计丝号 |  | 12 |  |  |  |  | 检测数量 |  | 1件
焊缝编号 |  | 缺陷性质 |  |  | 缺陷尺寸(mm) |  |  |  | 定位(mm) |  |  | 评定等级 |  | 焊工号 |  | 备 注
RS2-1 |  | 圆形 |  |  | E2 |  |  |  | / |  |  | Ⅰ |  | RS2 |  | Q345R
以下空白
检测部位及布片图 |  | 试件编号-1(单壁单影)
缺陷表示 |  | 裂纹A、未熔合B、未焊透C、条形缺陷D、圆形缺陷E
底片统计 |  | Ⅰ级片 |  | Ⅱ级片 |  |  |  | Ⅲ级片 |  | Ⅳ级片 |  |  | 返修片 |  |  |  | 总计
|  | 1张 |  | 0张 |  |  |  | 0张 |  | 0张 |  |  | / |  |  |  | 1张
检测结论 |  | 合格
评片人： | [5 empty] | 审核人： | [8 empty] | 检测专用章
RT-Ⅱ | [5 empty] | RT-Ⅲ
2024年05月18日 | [5 empty] | 2024年05月18日
HC02-64
南京华聪工程技术有限公司 |  |  | 射线检测报告(一) | [7 empty] | 工程名称 |  |  | 南京华聪焊工取证考试第十九批
[11 empty] | 报告编号 |  |  | RTR24-HGKS019-0002
|  |  | 第 1 页 共 1 页 | [7 empty] | 记录编号 |  |  | RTE24-HGKS019-0002
委托单位 | 南京华聪考试部 | [5 empty] | 委托编号 |  | HCRT24-019-001 |  |  |  |  | 检件编号 |  | 见焊缝编号
单元名称 | 焊工考试试件 | [5 empty] | 检测标准 |  | NB/T47013.2-2015 |  |  |  |  | 合格级别 |  | Ⅱ级
规 格 | Φ57×6mm | [5 empty] | 技术等级 |  | AB级 |  |  |  |  | 焊接方法 |  | SMAW
材 质 | Q345B | [5 empty] | 检测时机 |  | 焊后 |  |  |  |  | 检测比例 |  | 100%
设备型号 | XXG-2005 | [5 empty] | 设备编号 |  | RT20-1 |  |  |  |  | 焦点尺寸 |  | 2×2mm
暗室处理 | 手工冲洗 | [5 empty] | 显影温度 |  | 20℃±2℃ |  |  |  |  | 显影时间 |  | 4-6min
胶片类型 | 锐科R400 | [5 empty] | 胶片规格 |  | 150×80 mm |  |  |  |  | 增感方式 |  | Pb前/后（0.03）mm
焦 距 | 700mm | [5 empty] | 透照方式 |  | 椭圆成像 |  |  |  |  | 黑度范围 |  | 2.0-4.5
曝光时间 | 3.0min | [5 empty] | 管电压/源活度 |  | 170KV |  |  |  |  | 管 电 流 |  | 5mA
像质计型号 | Fe（10~16） | [5 empty] | 像质计丝号 |  | 13F |  |  |  |  | 检测数量 |  | 6件
焊缝编号 |  | 缺陷性质 |  |  | 缺陷尺寸(mm) |  |  |  | 定位(mm) |  |  | 评定等级 |  | 焊工号 |  | 备 注
RS2-2-1-1 |  | / |  |  | / |  |  |  | / |  |  | Ⅰ |  | RS2 |  | Q345B
-2 |  | / |  |  | / |  |  |  | / |  |  | Ⅰ |  | RS2
RS2-2-2-1 |  | / |  |  | / |  |  |  | / |  |  | Ⅰ |  | RS2
-2 |  | / |  |  | / |  |  |  | / |  |  | Ⅰ |  | RS2
RS2-2-3-1 |  | 圆形 |  |  | E3 |  |  |  | / |  |  | Ⅱ |  | RS2
-2 |  | 条形 |  |  | D4 |  |  |  | / |  |  | Ⅱ |  | RS2
RS2-3-1-1 |  | / |  |  | / |  |  |  | / |  |  | Ⅰ |  | RS2 |  | Q345B
-2 |  | / |  |  | / |  |  |  | / |  |  | Ⅰ |  | RS2
RS2-3-2-1 |  | / |  |  | / |  |  |  | / |  |  | Ⅰ |  | RS2
-2 |  | 圆形 |  |  | E3 |  |  |  | / |  |  | Ⅱ |  | RS2
RS2-3-3-1 |  | / |  |  | / |  |  |  | / |  |  | Ⅰ |  | RS2
-2 |  | 条形 |  |  | D2 |  |  |  | / |  |  | Ⅱ |  | RS2
以下空白
检测部位及布片图 |  | 试件编号-1、-2(椭圆成像)
缺陷表示 |  | 裂纹A、未熔合B、未焊透C、条形缺陷D、圆形缺陷E
底片统计 |  | Ⅰ级片 |  | Ⅱ级片 |  |  |  | Ⅲ级片 |  | Ⅳ级片 |  |  | 返修片 |  |  |  | 总计
|  | 8张 |  | 4张 |  |  |  | 0张 |  | 0张 |  |  | / |  |  |  | 12张
检测结论 |  | 合格
评片人： | [5 empty] | 审核人： | [8 empty] | 检测专用章
RT-Ⅱ | [5 empty] | RT-Ⅲ
2024年05月18日 | [5 empty] | 2024年05月18日
HC02-64
南京华聪工程技术有限公司 |  |  | 射线检测报告(一) | [7 empty] | 工程名称 |  |  | 南京华聪焊工取证考试第十九批
[11 empty] | 报告编号 |  |  | RTR24-HGKS019-0003
|  |  | 第 1 页 共 1 页 | [7 empty] | 记录编号 |  |  | RTE24-HGKS019-0003
委托单位 | 南京华聪考试部 | [5 empty] | 委托编号 |  | HCRT24-019-001 |  |  |  |  | 检件编号 |  | 见焊缝编号
单元名称 | 焊工考试试件 | [5 empty] | 检测标准 |  | NB/T47013.2-2015 |  |  |  |  | 合格级别 |  | Ⅱ级
规 格 | Φ57×12mm | [5 empty] | 技术等级 |  | AB级 |  |  |  |  | 焊接方法 |  | GTAW+SMAW
材 质 | Q345B/S30408 | [5 empty] | 检测时机 |  | 焊后 |  |  |  |  | 检测比例 |  | 100%
设备型号 | XXG-2505 | [5 empty] | 设备编号 |  | RT25-1 |  |  |  |  | 焦点尺寸 |  | 2.5×2.5mm
暗室处理 | 手工冲洗 | [5 empty] | 显影温度 |  | 20℃±2℃ |  |  |  |  | 显影时间 |  | 4-6min
胶片类型 | 锐科R400 | [5 empty] | 胶片规格 |  | 150×80 mm |  |  |  |  | 增感方式 |  | Pb前/后（0.03）mm
焦 距 | 700mm | [5 empty] | 透照方式 |  | 垂直透照 |  |  |  |  | 黑度范围 |  | 2.0-4.5
曝光时间 | 3.0min | [5 empty] | 管电压/源活度 |  | 190KV |  |  |  |  | 管 电 流 |  | 5mA
像质计型号 | Fe（10~16） | [5 empty] | 像质计丝号 |  | 11F |  |  |  |  | 检测数量 |  | 6件
焊缝编号 |  | 缺陷性质 |  |  | 缺陷尺寸(mm) |  |  |  | 定位(mm) |  |  | 评定等级 |  | 焊工号 |  | 备 注
RS3-1-1-1 |  | / |  |  | / |  |  |  | / |  |  | Ⅰ |  | RS3 |  | Q345B
-2 |  | 圆形 |  |  | E1 |  |  |  | / |  |  | Ⅰ |  | RS3
-3 |  | / |  |  | / |  |  |  | / |  |  | Ⅰ |  | RS3
RS3-1-2-1 |  | / |  |  | / |  |  |  | / |  |  | Ⅰ |  | RS3
-2 |  | / |  |  | / |  |  |  | / |  |  | Ⅰ |  | RS3
-3 |  | 圆形 |  |  | E3 |  |  |  | / |  |  | Ⅱ |  | RS3
RS3-1-3-1 |  | / |  |  | / |  |  |  | / |  |  | Ⅰ |  | RS3
-2 |  | / |  |  | / |  |  |  | / |  |  | Ⅰ |  | RS3
-3 |  | / |  |  | / |  |  |  | / |  |  | Ⅰ |  | RS3
RS3-2-1-1 |  | 圆形 |  |  | E6 |  |  |  | / |  |  | Ⅱ |  | RS3 |  | S30408
-2 |  | / |  |  | / |  |  |  | / |  |  | Ⅰ |  | RS3
-3 |  | / |  |  | / |  |  |  | / |  |  | Ⅰ |  | RS3
RS3-2-2-1 |  | 圆形 |  |  | E1 |  |  |  | / |  |  | Ⅰ |  | RS3
-2 |  | / |  |  | / |  |  |  | / |  |  | Ⅰ |  | RS3
-3 |  | / |  |  | / |  |  |  | / |  |  | Ⅰ |  | RS3
RS3-2-3-1 |  | / |  |  | / |  |  |  | / |  |  | Ⅰ |  | RS3
-2 |  | / |  |  | / |  |  |  | / |  |  | Ⅰ |  | RS3
-3 |  | / |  |  | / |  |  |  | / |  |  | Ⅰ |  | RS3
检测部位及布片图 |  | 试件编号-1、-2、-3(垂直透照)
缺陷表示 |  | 裂纹A、未熔合B、未焊透C、条形缺陷D、圆形缺陷E
底片统计 |  | Ⅰ级片 |  | Ⅱ级片 |  |  |  | Ⅲ级片 |  | Ⅳ级片 |  |  | 返修片 |  |  |  | 总计
|  | 16张 |  | 2张 |  |  |  | 0张 |  | 0张 |  |  | / |  |  |  | 18张
检测结论 |  | 合格
评片人： | [5 empty] | 审核人： | [8 empty] | 检测专用章
RT-Ⅱ | [5 empty] | RT-Ⅲ
2024年05月18日 | [5 empty] | 2024年05月18日
HC02-64
南京华聪工程技术有限公司 |  |  | 射线检测报告(一) | [7 empty] | 工程名称 |  |  | 南京华聪焊工取证考试第十九批
[11 empty] | 报告编号 |  |  | RTR24-HGKS019-0004
|  |  | 第 1 页 共 2 页 | [7 empty] | 记录编号 |  |  | RTE24-HGKS019-0003
委托单位 | 南京华聪考试部 | [5 empty] | 委托编号 |  | HCRT24-019-001 |  |  |  |  | 检件编号 |  | 见焊缝编号
单元名称 | 焊工考试试件 | [5 empty] | 检测标准 |  | NB/T47013.2-2015 |  |  |  |  | 合格级别 |  | Ⅱ级
规 格 | Φ57×12mm | [5 empty] | 技术等级 |  | AB级 |  |  |  |  | 焊接方法 |  | GTAW+SMAW
材 质 | Q345B/S30408/12Cr5Mo | [5 empty] | 检测时机 |  | 焊后 |  |  |  |  | 检测比例 |  | 100%
设备型号 | XXG-2505 | [5 empty] | 设备编号 |  | RT25-1 |  |  |  |  | 焦点尺寸 |  | 2.5×2.5mm
暗室处理 | 手工冲洗 | [5 empty] | 显影温度 |  | 20℃±2℃ |  |  |  |  | 显影时间 |  | 4-6min
胶片类型 | 锐科R400 | [5 empty] | 胶片规格 |  | 150×80 mm |  |  |  |  | 增感方式 |  | Pb前/后（0.03）mm
焦 距 | 700mm | [5 empty] | 透照方式 |  | 垂直透照 |  |  |  |  | 黑度范围 |  | 2.0-4.5
曝光时间 | 3.0min | [5 empty] | 管电压/源活度 |  | 190KV |  |  |  |  | 管 电 流 |  | 5mA
像质计型号 | Fe（10~16） | [5 empty] | 像质计丝号 |  | 11F |  |  |  |  | 检测数量 |  | 9件
焊缝编号 |  | 缺陷性质 |  |  | 缺陷尺寸(mm) |  |  |  | 定位(mm) |  |  | 评定等级 |  | 焊工号 |  | 备 注
RS4-1-1-1 |  | / |  |  | / |  |  |  | / |  |  | Ⅰ |  | RS4 |  | Q345B
-2 |  | 圆形 |  |  | E3 |  |  |  | / |  |  | Ⅱ |  | RS4
-3 |  | 圆形 |  |  | E2 |  |  |  | / |  |  | Ⅰ |  | RS4
RS4-1-2-1 |  | / |  |  | / |  |  |  | / |  |  | Ⅰ |  | RS4
-2 |  | 圆形 |  |  | E4 |  |  |  | / |  |  | Ⅱ |  | RS4
-3 |  | / |  |  | / |  |  |  | / |  |  | Ⅰ |  | RS4
RS4-1-3-1 |  | 圆形 |  |  | E4 |  |  |  | / |  |  | Ⅱ |  | RS4
-2 |  | / |  |  | / |  |  |  | / |  |  | Ⅰ |  | RS4
-3 |  | / |  |  | / |  |  |  | / |  |  | Ⅰ |  | RS4
RS4-2-1-1 |  | / |  |  | / |  |  |  | / |  |  | Ⅰ |  | RS4 |  | S30408
-2 |  | / |  |  | / |  |  |  | / |  |  | Ⅰ |  | RS4
-3 |  | / |  |  | / |  |  |  | / |  |  | Ⅰ |  | RS4
RS4-2-2-1 |  | 圆形 |  |  | E1 |  |  |  | / |  |  | Ⅰ |  | RS4
-2 |  | / |  |  | / |  |  |  | / |  |  | Ⅰ |  | RS4
-3 |  | 圆形 |  |  | E1 |  |  |  | / |  |  | Ⅰ |  | RS4
RS4-2-3-1 |  | / |  |  | / |  |  |  | / |  |  | Ⅰ |  | RS4
-2 |  | / |  |  | / |  |  |  | / |  |  | Ⅰ |  | RS4
-3 |  | 圆形 |  |  | E2 |  |  |  | / |  |  | Ⅰ |  | RS4
检测部位及布片图 |  | 试件编号-1、-2、-3(垂直透照)
缺陷表示 |  | 裂纹A、未熔合B、未焊透C、条形缺陷D、圆形缺陷E
底片统计 |  | Ⅰ级片 |  | Ⅱ级片 |  |  |  | Ⅲ级片 |  | Ⅳ级片 |  |  | 返修片 |  |  |  | 总计
|  | 22张 |  | 5张 |  |  |  | 0张 |  | 0张 |  |  | / |  |  |  | 27张
检测结论 |  | 合格
评片人： | [5 empty] | 审核人： | [8 empty] | 检测专用章
RT-Ⅱ | [5 empty] | RT-Ⅲ
2024年05月18日 | [5 empty] | 2024年05月18日
HC02-64
南京华聪工程技术有限公司 |  |  | 射线检测报告(二) | [7 empty] | 工程名称 |  |  | 南京华聪焊工取证考试第十九批
[11 empty] | 报告编号 |  |  | RTR24-HGKS019-0004
|  |  | 第 2 页 共 2 页 | [7 empty] | 记录编号 |  |  | RTE24-HGKS019-0003
委托单位 | 南京华聪考试部 | [5 empty] | 委托编号 |  | HCRT24-019-001 |  |  |  |  | 检件编号 |  | 见焊缝编号
单元名称 | 焊工考试试件 | [5 empty] | 检测标准 |  | NB/T47013.2-2015 |  |  |  |  | 合格级别 |  | Ⅱ级
焊缝编号 |  | 缺陷性质 |  |  | 缺陷尺寸(mm) |  |  |  | 定位(mm) |  |  | 评定等级 |  | 焊工号 |  | 备 注
RS4-3-1-1 |  | 条形 |  |  | D1 |  |  |  | / |  |  | Ⅱ |  | RS4 |  | 12Cr5Mo
-2 |  | / |  |  | / |  |  |  | / |  |  | Ⅰ |  | RS4
-3 |  | / |  |  | / |  |  |  | / |  |  | Ⅰ |  | RS4
RS4-3-2-1 |  | 圆形 |  |  | E1 |  |  |  | / |  |  | Ⅰ |  | RS4
-2 |  | / |  |  | / |  |  |  | / |  |  | Ⅰ |  | RS4
-3 |  | / |  |  | / |  |  |  | / |  |  | Ⅰ |  | RS4
RS4-3-3-1 |  | / |  |  | / |  |  |  | / |  |  | Ⅰ |  | RS4
-2 |  | / |  |  | / |  |  |  | / |  |  | Ⅰ |  | RS4
-3 |  | 圆形 |  |  | E4 |  |  |  | / |  |  | Ⅱ |  | RS4
以下空白
HC02-64
南京华聪工程技术有限公司 |  |  | 射线检测报告(一) | [7 empty] | 工程名称 |  |  | 南京华聪焊工取证考试第十九批
[11 empty] | 报告编号 |  |  | RTR24-HGKS019-0005
|  |  | 第 1 页 共 1 页 | [7 empty] | 记录编号 |  |  | RTE24-HGKS019-0003
委托单位 | 南京华聪考试部 | [5 empty] | 委托编号 |  | HCRT24-019-001 |  |  |  |  | 检件编号 |  | 见焊缝编号
单元名称 | 焊工考试试件 | [5 empty] | 检测标准 |  | NB/T47013.2-2015 |  |  |  |  | 合格级别 |  | Ⅱ级
规 格 | Φ57×12mm | [5 empty] | 技术等级 |  | AB级 |  |  |  |  | 焊接方法 |  | GTAW+SMAW
材 质 | Q345B/S30408 | [5 empty] | 检测时机 |  | 焊后 |  |  |  |  | 检测比例 |  | 100%
设备型号 | XXG-2505 | [5 empty] | 设备编号 |  | RT25-1 |  |  |  |  | 焦点尺寸 |  | 2.5×2.5mm
暗室处理 | 手工冲洗 | [5 empty] | 显影温度 |  | 20℃±2℃ |  |  |  |  | 显影时间 |  | 4-6min
胶片类型 | 锐科R400 | [5 empty] | 胶片规格 |  | 150×80 mm |  |  |  |  | 增感方式 |  | Pb前/后（0.03）mm
焦 距 | 700mm | [5 empty] | 透照方式 |  | 垂直透照 |  |  |  |  | 黑度范围 |  | 2.0-4.5
曝光时间 | 3.0min | [5 empty] | 管电压/源活度 |  | 190KV |  |  |  |  | 管 电 流 |  | 5mA
像质计型号 | Fe（10~16） | [5 empty] | 像质计丝号 |  | 11F |  |  |  |  | 检测数量 |  | 6件
焊缝编号 |  | 缺陷性质 |  |  | 缺陷尺寸(mm) |  |  |  | 定位(mm) |  |  | 评定等级 |  | 焊工号 |  | 备 注
RS5-1-1-1 |  | / |  |  | / |  |  |  | / |  |  | Ⅰ |  | RS5 |  | Q345B
-2 |  | / |  |  | / |  |  |  | / |  |  | Ⅰ |  | RS5
-3 |  | 圆形 |  |  | E2 |  |  |  | / |  |  | Ⅰ |  | RS5
RS5-1-2-1 |  | / |  |  | / |  |  |  | / |  |  | Ⅰ |  | RS5
-2 |  | / |  |  | / |  |  |  | / |  |  | Ⅰ |  | RS5
-3 |  | / |  |  | / |  |  |  | / |  |  | Ⅰ |  | RS5
RS5-1-3-1 |  | / |  |  | / |  |  |  | / |  |  | Ⅰ |  | RS5
-2 |  | 圆形 |  |  | E3 |  |  |  | / |  |  | Ⅱ |  | RS5
-3 |  | / |  |  | / |  |  |  | / |  |  | Ⅰ |  | RS5
RS5-2-1-1 |  | / |  |  | / |  |  |  | / |  |  | Ⅰ |  | RS5 |  | S30408
-2 |  | 圆形 |  |  | E3 |  |  |  | / |  |  | Ⅱ |  | RS5
-3 |  | / |  |  | / |  |  |  | / |  |  | Ⅰ |  | RS5
RS5-2-2-1 |  | / |  |  | / |  |  |  | / |  |  | Ⅰ |  | RS5
-2 |  | / |  |  | / |  |  |  | / |  |  | Ⅰ |  | RS5
-3 |  | / |  |  | / |  |  |  | / |  |  | Ⅰ |  | RS5
RS5-2-3-1 |  | 圆形 |  |  | E1 |  |  |  | / |  |  | Ⅰ |  | RS5
-2 |  | / |  |  | / |  |  |  | / |  |  | Ⅰ |  | RS5
-3 |  | / |  |  | / |  |  |  | / |  |  | Ⅰ |  | RS5
检测部位及布片图 |  | 试件编号-1、-2、-3(垂直透照)
缺陷表示 |  | 裂纹A、未熔合B、未焊透C、条形缺陷D、圆形缺陷E
底片统计 |  | Ⅰ级片 |  | Ⅱ级片 |  |  |  | Ⅲ级片 |  | Ⅳ级片 |  |  | 返修片 |  |  |  | 总计
|  | 16张 |  | 2张 |  |  |  | 0张 |  | 0张 |  |  | / |  |  |  | 18张
检测结论 |  | 合格
评片人： | [5 empty] | 审核人： | [8 empty] | 检测专用章
RT-Ⅱ | [5 empty] | RT-Ⅲ
2024年05月18日 | [5 empty] | 2024年05月18日
HC02-64
南京华聪工程技术有限公司 |  |  | 射线检测报告(一) | [7 empty] | 工程名称 |  |  | 南京华聪焊工取证考试第十九批
[11 empty] | 报告编号 |  |  | RTR24-HGKS019-0006
|  |  | 第 1 页 共 1 页 | [7 empty] | 记录编号 |  |  | RTE24-HGKS019-0003
委托单位 | 南京华聪考试部 | [5 empty] | 委托编号 |  | HCRT24-019-001 |  |  |  |  | 检件编号 |  | 见焊缝编号
单元名称 | 焊工考试试件 | [5 empty] | 检测标准 |  | NB/T47013.2-2015 |  |  |  |  | 合格级别 |  | Ⅱ级
规 格 | Φ57×12mm | [5 empty] | 技术等级 |  | AB级 |  |  |  |  | 焊接方法 |  | GTAW+SMAW
材 质 | Q345B/S30408 | [5 empty] | 检测时机 |  | 焊后 |  |  |  |  | 检测比例 |  | 100%
设备型号 | XXG-2505 | [5 empty] | 设备编号 |  | RT25-1 |  |  |  |  | 焦点尺寸 |  | 2.5×2.5mm
暗室处理 | 手工冲洗 | [5 empty] | 显影温度 |  | 20℃±2℃ |  |  |  |  | 显影时间 |  | 4-6min
胶片类型 | 锐科R400 | [5 empty] | 胶片规格 |  | 150×80 mm |  |  |  |  | 增感方式 |  | Pb前/后（0.03）mm
焦 距 | 700mm | [5 empty] | 透照方式 |  | 垂直透照 |  |  |  |  | 黑度范围 |  | 2.0-4.5
曝光时间 | 3.0min | [5 empty] | 管电压/源活度 |  | 190KV |  |  |  |  | 管 电 流 |  | 5mA
像质计型号 | Fe（10~16） | [5 empty] | 像质计丝号 |  | 11F |  |  |  |  | 检测数量 |  | 6件
焊缝编号 |  | 缺陷性质 |  |  | 缺陷尺寸(mm) |  |  |  | 定位(mm) |  |  | 评定等级 |  | 焊工号 |  | 备 注
RS6-1-1-1 |  | / |  |  | / |  |  |  | / |  |  | Ⅰ |  | RS6 |  | Q345B
-2 |  | / |  |  | / |  |  |  | / |  |  | Ⅰ |  | RS6
-3 |  | / |  |  | / |  |  |  | / |  |  | Ⅰ |  | RS6
RS6-1-2-1 |  | / |  |  | / |  |  |  | / |  |  | Ⅰ |  | RS6
-2 |  | / |  |  | / |  |  |  | / |  |  | Ⅰ |  | RS6
-3 |  | 圆形 |  |  | E4 |  |  |  | / |  |  | Ⅱ |  | RS6
RS6-1-3-1 |  | / |  |  | / |  |  |  | / |  |  | Ⅰ |  | RS6
-2 |  | / |  |  | / |  |  |  | / |  |  | Ⅰ |  | RS6
-3 |  | / |  |  | / |  |  |  | / |  |  | Ⅰ |  | RS6
RS6-2-1-1 |  | / |  |  | / |  |  |  | / |  |  | Ⅰ |  | RS6 |  | S30408
-2 |  | / |  |  | / |  |  |  | / |  |  | Ⅰ |  | RS6
-3 |  | / |  |  | / |  |  |  | / |  |  | Ⅰ |  | RS6
RS6-2-2-1 |  | 圆形 |  |  | E6 |  |  |  | / |  |  | Ⅱ |  | RS6
-2 |  | / |  |  | / |  |  |  | / |  |  | Ⅰ |  | RS6
-3 |  | 圆形 |  |  | E5 |  |  |  | / |  |  | Ⅱ |  | RS6
RS6-2-3-1 |  | / |  |  | / |  |  |  | / |  |  | Ⅰ |  | RS6
-2 |  | / |  |  | / |  |  |  | / |  |  | Ⅰ |  | RS6
-3 |  | / |  |  | / |  |  |  | / |  |  | Ⅰ |  | RS6
检测部位及布片图 |  | 试件编号-1、-2、-3(垂直透照)
缺陷表示 |  | 裂纹A、未熔合B、未焊透C、条形缺陷D、圆形缺陷E
底片统计 |  | Ⅰ级片 |  | Ⅱ级片 |  |  |  | Ⅲ级片 |  | Ⅳ级片 |  |  | 返修片 |  |  |  | 总计
|  | 15张 |  | 3张 |  |  |  | 0张 |  | 0张 |  |  | / |  |  |  | 18张
检测结论 |  | 合格
评片人： | [5 empty] | 审核人： | [8 empty] | 检测专用章
RT-Ⅱ | [5 empty] | RT-Ⅲ
2024年05月18日 | [5 empty] | 2024年05月18日
HC02-64
南京华聪工程技术有限公司 |  |  | 射线检测报告(一) | [7 empty] | 工程名称 |  |  | 南京华聪焊工取证考试第十九批
[11 empty] | 报告编号 |  |  | RTR24-HGKS019-0007
|  |  | 第 1 页 共 1 页 | [7 empty] | 记录编号 |  |  | RTE24-HGKS019-0004
委托单位 | 南京华聪考试部 | [5 empty] | 委托编号 |  | HCRT24-019-001 |  |  |  |  | 检件编号 |  | 见焊缝编号
单元名称 | 焊工考试试件 | [5 empty] | 检测标准 |  | NB/T47013.2-2015 |  |  |  |  | 合格级别 |  | Ⅱ级
规 格 | Φ14×3mm | [5 empty] | 技术等级 |  | AB级 |  |  |  |  | 焊接方法 |  | GTAW
材 质 | S30408 | [5 empty] | 检测时机 |  | 焊后 |  |  |  |  | 检测比例 |  | 100%
设备型号 | XXG-2005 | [5 empty] | 设备编号 |  | RT20-1 |  |  |  |  | 焦点尺寸 |  | 2×2mm
暗室处理 | 手工冲洗 | [5 empty] | 显影温度 |  | 20℃±2℃ |  |  |  |  | 显影时间 |  | 4-6min
胶片类型 | 锐科R400 | [5 empty] | 胶片规格 |  | 150×80 mm |  |  |  |  | 增感方式 |  | Pb前/后（0.03）mm
焦 距 | 700mm | [5 empty] | 透照方式 |  | 垂直透照 |  |  |  |  | 黑度范围 |  | 2.0-4.5
曝光时间 | 3.0min | [5 empty] | 管电压/源活度 |  | 150KV |  |  |  |  | 管 电 流 |  | 5mA
像质计型号 | Fe（10~16） | [5 empty] | 像质计丝号 |  | 14F |  |  |  |  | 检测数量 |  | 3件
焊缝编号 |  | 缺陷性质 |  |  | 缺陷尺寸(mm) |  |  |  | 定位(mm) |  |  | 评定等级 |  | 焊工号 |  | 备 注
RS6-3-1-1 |  | / |  |  | / |  |  |  | / |  |  | Ⅰ |  | RS6 |  | S30408
-2 |  | / |  |  | / |  |  |  | / |  |  | Ⅰ |  | RS6
-3 |  | / |  |  | / |  |  |  | / |  |  | Ⅰ |  | RS6
RS6-3-2-1 |  | / |  |  | / |  |  |  | / |  |  | Ⅰ |  | RS6
-2 |  | / |  |  | / |  |  |  | / |  |  | Ⅰ |  | RS6
-3 |  | / |  |  | / |  |  |  | / |  |  | Ⅰ |  | RS6
RS6-3-3-1 |  | / |  |  | / |  |  |  | / |  |  | Ⅰ |  | RS6
-2 |  | / |  |  | / |  |  |  | / |  |  | Ⅰ |  | RS6
-3 |  | / |  |  | / |  |  |  | / |  |  | Ⅰ |  | RS6
以下空白
检测部位及布片图 |  | 试件编号-1、-2、-3(垂直透照)
缺陷表示 |  | 裂纹A、未熔合B、未焊透C、条形缺陷D、圆形缺陷E
底片统计 |  | Ⅰ级片 |  | Ⅱ级片 |  |  |  | Ⅲ级片 |  | Ⅳ级片 |  |  | 返修片 |  |  |  | 总计
|  | 9张 |  | 0张 |  |  |  | 0张 |  | 0张 |  |  | / |  |  |  | 9张
检测结论 |  | 合格
评片人： | [5 empty] | 审核人： | [8 empty] | 检测专用章
RT-Ⅱ | [5 empty] | RT-Ⅲ
2024年05月18日 | [5 empty] | 2024年05月18日
HC02-64
南京华聪工程技术有限公司 |  |  | 射线检测报告(一) | [7 empty] | 工程名称 |  |  | 南京华聪焊工取证考试第十九批
[11 empty] | 报告编号 |  |  | RTR24-HGKS019-0008
|  |  | 第 1 页 共 1 页 | [7 empty] | 记录编号 |  |  | RTE24-HGKS019-0003
委托单位 | 南京华聪考试部 | [5 empty] | 委托编号 |  | HCRT24-019-001 |  |  |  |  | 检件编号 |  | 见焊缝编号
单元名称 | 焊工考试试件 | [5 empty] | 检测标准 |  | NB/T47013.2-2015 |  |  |  |  | 合格级别 |  | Ⅱ级
规 格 | Φ57×12mm | [5 empty] | 技术等级 |  | AB级 |  |  |  |  | 焊接方法 |  | GTAW+SMAW
材 质 | 12Cr5Mo | [5 empty] | 检测时机 |  | 焊后 |  |  |  |  | 检测比例 |  | 100%
设备型号 | XXG-2505 | [5 empty] | 设备编号 |  | RT25-1 |  |  |  |  | 焦点尺寸 |  | 2.5×2.5mm
暗室处理 | 手工冲洗 | [5 empty] | 显影温度 |  | 20℃±2℃ |  |  |  |  | 显影时间 |  | 4-6min
胶片类型 | 锐科R400 | [5 empty] | 胶片规格 |  | 150×80 mm |  |  |  |  | 增感方式 |  | Pb前/后（0.03）mm
焦 距 | 700mm | [5 empty] | 透照方式 |  | 垂直透照 |  |  |  |  | 黑度范围 |  | 2.0-4.5
曝光时间 | 3.0min | [5 empty] | 管电压/源活度 |  | 190KV |  |  |  |  | 管 电 流 |  | 5mA
像质计型号 | Fe（10~16） | [5 empty] | 像质计丝号 |  | 11F |  |  |  |  | 检测数量 |  | 3件
焊缝编号 |  | 缺陷性质 |  |  | 缺陷尺寸(mm) |  |  |  | 定位(mm) |  |  | 评定等级 |  | 焊工号 |  | 备 注
RS7-1-1-1 |  | / |  |  | / |  |  |  | / |  |  | Ⅰ |  | RS7 |  | 12Cr5Mo
-2 |  | / |  |  | / |  |  |  | / |  |  | Ⅰ |  | RS7
-3 |  | / |  |  | / |  |  |  | / |  |  | Ⅰ |  | RS7
RS7-1-2-1 |  | / |  |  | / |  |  |  | / |  |  | Ⅰ |  | RS7
-2 |  | / |  |  | / |  |  |  | / |  |  | Ⅰ |  | RS7
-3 |  | / |  |  | / |  |  |  | / |  |  | Ⅰ |  | RS7
RS7-1-3-1 |  | / |  |  | / |  |  |  | / |  |  | Ⅰ |  | RS7
-2 |  | / |  |  | / |  |  |  | / |  |  | Ⅰ |  | RS7
-3 |  | / |  |  | / |  |  |  | / |  |  | Ⅰ |  | RS7
以下空白
检测部位及布片图 |  | 试件编号-1、-2、-3(垂直透照)
缺陷表示 |  | 裂纹A、未熔合B、未焊透C、条形缺陷D、圆形缺陷E
底片统计 |  | Ⅰ级片 |  | Ⅱ级片 |  |  |  | Ⅲ级片 |  | Ⅳ级片 |  |  | 返修片 |  |  |  | 总计
|  | 9张 |  | 0张 |  |  |  | 0张 |  | 0张 |  |  | / |  |  |  | 9张
检测结论 |  | 合格
评片人： | [5 empty] | 审核人： | [8 empty] | 检测专用章
RT-Ⅱ | [5 empty] | RT-Ⅲ
2024年05月18日 | [5 empty] | 2024年05月18日
HC02-64
南京华聪工程技术有限公司 |  |  | 射线检测报告(一) | [7 empty] | 工程名称 |  |  | 南京华聪焊工取证考试第十九批
[11 empty] | 报告编号 |  |  | RTR24-HGKS019-0009
|  |  | 第 1 页 共 1 页 | [7 empty] | 记录编号 |  |  | RTE24-HGKS019-0003
委托单位 | 南京华聪考试部 | [5 empty] | 委托编号 |  | HCRT24-019-001 |  |  |  |  | 检件编号 |  | 见焊缝编号
单元名称 | 焊工考试试件 | [5 empty] | 检测标准 |  | NB/T47013.2-2015 |  |  |  |  | 合格级别 |  | Ⅱ级
规 格 | Φ57×12mm | [5 empty] | 技术等级 |  | AB级 |  |  |  |  | 焊接方法 |  | GTAW+SMAW
材 质 | Q345B/S30408 | [5 empty] | 检测时机 |  | 焊后 |  |  |  |  | 检测比例 |  | 100%
设备型号 | XXG-2505 | [5 empty] | 设备编号 |  | RT25-1 |  |  |  |  | 焦点尺寸 |  | 2.5×2.5mm
暗室处理 | 手工冲洗 | [5 empty] | 显影温度 |  | 20℃±2℃ |  |  |  |  | 显影时间 |  | 4-6min
胶片类型 | 锐科R400 | [5 empty] | 胶片规格 |  | 150×80 mm |  |  |  |  | 增感方式 |  | Pb前/后（0.03）mm
焦 距 | 700mm | [5 empty] | 透照方式 |  | 垂直透照 |  |  |  |  | 黑度范围 |  | 2.0-4.5
曝光时间 | 3.0min | [5 empty] | 管电压/源活度 |  | 190KV |  |  |  |  | 管 电 流 |  | 5mA
像质计型号 | Fe（10~16） | [5 empty] | 像质计丝号 |  | 11F |  |  |  |  | 检测数量 |  | 6件
焊缝编号 |  | 缺陷性质 |  |  | 缺陷尺寸(mm) |  |  |  | 定位(mm) |  |  | 评定等级 |  | 焊工号 |  | 备 注
RS8-1-1-1 |  | / |  |  | / |  |  |  | / |  |  | Ⅰ |  | RS8 |  | Q345B
-2 |  | / |  |  | / |  |  |  | / |  |  | Ⅰ |  | RS8
-3 |  | / |  |  | / |  |  |  | / |  |  | Ⅰ |  | RS8
RS8-1-2-1 |  | 圆形 |  |  | E6 |  |  |  | / |  |  | Ⅱ |  | RS8
-2 |  | / |  |  | / |  |  |  | / |  |  | Ⅰ |  | RS8
-3 |  | / |  |  | / |  |  |  | / |  |  | Ⅰ |  | RS8
RS8-1-3-1 |  | / |  |  | / |  |  |  | / |  |  | Ⅰ |  | RS8
-2 |  | / |  |  | / |  |  |  | / |  |  | Ⅰ |  | RS8
-3 |  | / |  |  | / |  |  |  | / |  |  | Ⅰ |  | RS8
RS8-2-1-1 |  | / |  |  | / |  |  |  | / |  |  | Ⅰ |  | RS8 |  | S30408
-2 |  | 条形 |  |  | D3 |  |  |  | / |  |  | Ⅱ |  | RS8
-3 |  | / |  |  | / |  |  |  | / |  |  | Ⅰ |  | RS8
RS8-2-2-1 |  | 圆形 |  |  | E6 |  |  |  | / |  |  | Ⅱ |  | RS8
-2 |  | 圆形 |  |  | E2 |  |  |  | / |  |  | Ⅰ |  | RS8
-3 |  | / |  |  | / |  |  |  | / |  |  | Ⅰ |  | RS8
RS8-2-3-1 |  | / |  |  | / |  |  |  | / |  |  | Ⅰ |  | RS8
-2 |  | / |  |  | / |  |  |  | / |  |  | Ⅰ |  | RS8
-3 |  | / |  |  | / |  |  |  | / |  |  | Ⅰ |  | RS8
检测部位及布片图 |  | 试件编号-1、-2、-3(垂直透照)
缺陷表示 |  | 裂纹A、未熔合B、未焊透C、条形缺陷D、圆形缺陷E
底片统计 |  | Ⅰ级片 |  | Ⅱ级片 |  |  |  | Ⅲ级片 |  | Ⅳ级片 |  |  | 返修片 |  |  |  | 总计
|  | 15张 |  | 3张 |  |  |  | 0张 |  | 0张 |  |  | / |  |  |  | 18张
检测结论 |  | 合格
评片人： | [5 empty] | 审核人： | [8 empty] | 检测专用章
RT-Ⅱ | [5 empty] | RT-Ⅲ
2024年05月18日 | [5 empty] | 2024年05月18日
HC02-64
南京华聪工程技术有限公司 |  |  | 射线检测报告(一) | [7 empty] | 工程名称 |  |  | 南京华聪焊工取证考试第十九批
[11 empty] | 报告编号 |  |  | RTR24-HGKS019-0010
|  |  | 第 1 页 共 1 页 | [7 empty] | 记录编号 |  |  | RTE24-HGKS019-0004
委托单位 | 南京华聪考试部 | [5 empty] | 委托编号 |  | HCRT24-019-001 |  |  |  |  | 检件编号 |  | 见焊缝编号
单元名称 | 焊工考试试件 | [5 empty] | 检测标准 |  | NB/T47013.2-2015 |  |  |  |  | 合格级别 |  | Ⅱ级
规 格 | Φ14×3mm | [5 empty] | 技术等级 |  | AB级 |  |  |  |  | 焊接方法 |  | GTAW
材 质 | Q345B/S30408 | [5 empty] | 检测时机 |  | 焊后 |  |  |  |  | 检测比例 |  | 100%
设备型号 | XXG-2005 | [5 empty] | 设备编号 |  | RT20-1 |  |  |  |  | 焦点尺寸 |  | 2×2mm
暗室处理 | 手工冲洗 | [5 empty] | 显影温度 |  | 20℃±2℃ |  |  |  |  | 显影时间 |  | 4-6min
胶片类型 | 锐科R400 | [5 empty] | 胶片规格 |  | 150×80 mm |  |  |  |  | 增感方式 |  | Pb前/后（0.03）mm
焦 距 | 700mm | [5 empty] | 透照方式 |  | 垂直透照 |  |  |  |  | 黑度范围 |  | 2.0-4.5
曝光时间 | 3.0min | [5 empty] | 管电压/源活度 |  | 150KV |  |  |  |  | 管 电 流 |  | 5mA
像质计型号 | Fe（10~16） | [5 empty] | 像质计丝号 |  | 14F |  |  |  |  | 检测数量 |  | 6件
焊缝编号 |  | 缺陷性质 |  |  | 缺陷尺寸(mm) |  |  |  | 定位(mm) |  |  | 评定等级 |  | 焊工号 |  | 备 注
RS9-1-1-1 |  | / |  |  | / |  |  |  | / |  |  | Ⅰ |  | RS9 |  | Q345B
-2 |  | / |  |  | / |  |  |  | / |  |  | Ⅰ |  | RS9
-3 |  | / |  |  | / |  |  |  | / |  |  | Ⅰ |  | RS9
RS9-1-2-1 |  | / |  |  | / |  |  |  | / |  |  | Ⅰ |  | RS9
-2 |  | / |  |  | / |  |  |  | / |  |  | Ⅰ |  | RS9
-3 |  | / |  |  | / |  |  |  | / |  |  | Ⅰ |  | RS9
RS9-1-3-1 |  | / |  |  | / |  |  |  | / |  |  | Ⅰ |  | RS9
-2 |  | / |  |  | / |  |  |  | / |  |  | Ⅰ |  | RS9
-3 |  | / |  |  | / |  |  |  | / |  |  | Ⅰ |  | RS9
RS9-2-1-1 |  | / |  |  | / |  |  |  | / |  |  | Ⅰ |  | RS9 |  | S30408
-2 |  | / |  |  | / |  |  |  | / |  |  | Ⅰ |  | RS9
-3 |  | / |  |  | / |  |  |  | / |  |  | Ⅰ |  | RS9
RS9-2-2-1 |  | / |  |  | / |  |  |  | / |  |  | Ⅰ |  | RS9
-2 |  | / |  |  | / |  |  |  | / |  |  | Ⅰ |  | RS9
-3 |  | / |  |  | / |  |  |  | / |  |  | Ⅰ |  | RS9
RS9-2-3-1 |  | / |  |  | / |  |  |  | / |  |  | Ⅰ |  | RS9
-2 |  | / |  |  | / |  |  |  | / |  |  | Ⅰ |  | RS9
-3 |  | / |  |  | / |  |  |  | / |  |  | Ⅰ |  | RS9
检测部位及布片图 |  | 试件编号-1、-2、-3(垂直透照)
缺陷表示 |  | 裂纹A、未熔合B、未焊透C、条形缺陷D、圆形缺陷E
底片统计 |  | Ⅰ级片 |  | Ⅱ级片 |  |  |  | Ⅲ级片 |  | Ⅳ级片 |  |  | 返修片 |  |  |  | 总计
|  | 18张 |  | 0张 |  |  |  | 0张 |  | 0张 |  |  | / |  |  |  | 18张
检测结论 |  | 合格
评片人： | [5 empty] | 审核人： | [8 empty] | 检测专用章
RT-Ⅱ | [5 empty] | RT-Ⅲ
2024年05月18日 | [5 empty] | 2024年05月18日
HC02-64
南京华聪工程技术有限公司 |  |  | 射线检测报告(一) | [7 empty] | 工程名称 |  |  | 南京华聪焊工取证考试第十九批
[11 empty] | 报告编号 |  |  | RTR24-HGKS019-0011
|  |  | 第 1 页 共 1 页 | [7 empty] | 记录编号 |  |  | RTE24-HGKS019-0003
委托单位 | 南京华聪考试部 | [5 empty] | 委托编号 |  | HCRT24-019-001 |  |  |  |  | 检件编号 |  | 见焊缝编号
单元名称 | 焊工考试试件 | [5 empty] | 检测标准 |  | NB/T47013.2-2015 |  |  |  |  | 合格级别 |  | Ⅱ级
规 格 | Φ57×12mm | [5 empty] | 技术等级 |  | AB级 |  |  |  |  | 焊接方法 |  | GTAW+SMAW
材 质 | Q345B/S30408 | [5 empty] | 检测时机 |  | 焊后 |  |  |  |  | 检测比例 |  | 100%
设备型号 | XXG-2505 | [5 empty] | 设备编号 |  | RT25-1 |  |  |  |  | 焦点尺寸 |  | 2.5×2.5mm
暗室处理 | 手工冲洗 | [5 empty] | 显影温度 |  | 20℃±2℃ |  |  |  |  | 显影时间 |  | 4-6min
胶片类型 | 锐科R400 | [5 empty] | 胶片规格 |  | 150×80 mm |  |  |  |  | 增感方式 |  | Pb前/后（0.03）mm
焦 距 | 700mm | [5 empty] | 透照方式 |  | 垂直透照 |  |  |  |  | 黑度范围 |  | 2.0-4.5
曝光时间 | 3.0min | [5 empty] | 管电压/源活度 |  | 190KV |  |  |  |  | 管 电 流 |  | 5mA
像质计型号 | Fe（10~16） | [5 empty] | 像质计丝号 |  | 11F |  |  |  |  | 检测数量 |  | 6件
焊缝编号 |  | 缺陷性质 |  |  | 缺陷尺寸(mm) |  |  |  | 定位(mm) |  |  | 评定等级 |  | 焊工号 |  | 备 注
RS10-1-1-1 |  | / |  |  | / |  |  |  | / |  |  | Ⅰ |  | RS10 |  | Q345B
-2 |  | / |  |  | / |  |  |  | / |  |  | Ⅰ |  | RS10
-3 |  | / |  |  | / |  |  |  | / |  |  | Ⅰ |  | RS10
RS10-1-2-1 |  | 圆形 |  |  | E4 |  |  |  | / |  |  | Ⅱ |  | RS10
-2 |  | / |  |  | / |  |  |  | / |  |  | Ⅰ |  | RS10
-3 |  | 圆形 |  |  | E5 |  |  |  | / |  |  | Ⅱ |  | RS10
RS10-1-3-1 |  | / |  |  | / |  |  |  | / |  |  | Ⅰ |  | RS10
-2 |  | 圆形 |  |  | E2 |  |  |  | / |  |  | Ⅰ |  | RS10
-3 |  | / |  |  | / |  |  |  | / |  |  | Ⅰ |  | RS10
RS10-2-1-1 |  | / |  |  | / |  |  |  | / |  |  | Ⅰ |  | RS10 |  | S30408
-2 |  | / |  |  | / |  |  |  | / |  |  | Ⅰ |  | RS10
-3 |  | / |  |  | / |  |  |  | / |  |  | Ⅰ |  | RS10
RS10-2-2-1 |  | / |  |  | / |  |  |  | / |  |  | Ⅰ |  | RS10
-2 |  | / |  |  | / |  |  |  | / |  |  | Ⅰ |  | RS10
-3 |  | / |  |  | / |  |  |  | / |  |  | Ⅰ |  | RS10
RS10-2-3-1 |  | / |  |  | / |  |  |  | / |  |  | Ⅰ |  | RS10
-2 |  | / |  |  | / |  |  |  | / |  |  | Ⅰ |  | RS10
-3 |  | / |  |  | / |  |  |  | / |  |  | Ⅰ |  | RS10
检测部位及布片图 |  | 试件编号-1、-2、-3(垂直透照)
缺陷表示 |  | 裂纹A、未熔合B、未焊透C、条形缺陷D、圆形缺陷E
底片统计 |  | Ⅰ级片 |  | Ⅱ级片 |  |  |  | Ⅲ级片 |  | Ⅳ级片 |  |  | 返修片 |  |  |  | 总计
|  | 16张 |  | 2张 |  |  |  | 0张 |  | 0张 |  |  | / |  |  |  | 18张
检测结论 |  | 合格
评片人： | [5 empty] | 审核人： | [8 empty] | 检测专用章
RT-Ⅱ | [5 empty] | RT-Ⅲ
2024年05月18日 | [5 empty] | 2024年05月18日
HC02-64
南京华聪工程技术有限公司 |  |  | 射线检测报告(一) | [7 empty] | 工程名称 |  |  | 南京华聪焊工取证考试第十九批
[11 empty] | 报告编号 |  |  | RTR24-HGKS019-0012
|  |  | 第 1 页 共 1 页 | [7 empty] | 记录编号 |  |  | RTE24-HGKS019-0001
委托单位 | 南京华聪考试部 | [5 empty] | 委托编号 |  | HCRT24-019-001 |  |  |  |  | 检件编号 |  | 见焊缝编号
单元名称 | 焊工考试试件 | [5 empty] | 检测标准 |  | NB/T47013.2-2015 |  |  |  |  | 合格级别 |  | Ⅱ级
规 格 | δ=12×300mm | [5 empty] | 技术等级 |  | AB级 |  |  |  |  | 焊接方法 |  | SMAW
材 质 | Q345R | [5 empty] | 检测时机 |  | 焊后 |  |  |  |  | 检测比例 |  | 100%
设备型号 | XXG-2505 | [5 empty] | 设备编号 |  | RT25-1 |  |  |  |  | 焦点尺寸 |  | 2.5×2.5mm
暗室处理 | 手工冲洗 | [5 empty] | 显影温度 |  | 20℃±2℃ |  |  |  |  | 显影时间 |  | 4-6min
胶片类型 | 锐科R400 | [5 empty] | 胶片规格 |  | 300×80 mm |  |  |  |  | 增感方式 |  | Pb前/后（0.03）mm
焦 距 | 700mm | [5 empty] | 透照方式 |  | 单壁单影 |  |  |  |  | 黑度范围 |  | 2.0-4.5
曝光时间 | 3.0min | [5 empty] | 管电压/源活度 |  | 170KV |  |  |  |  | 管 电 流 |  | 5mA
像质计型号 | Fe（10~16） | [5 empty] | 像质计丝号 |  | 12 |  |  |  |  | 检测数量 |  | 2件
焊缝编号 |  | 缺陷性质 |  |  | 缺陷尺寸(mm) |  |  |  | 定位(mm) |  |  | 评定等级 |  | 焊工号 |  | 备 注
RS11-1 |  | / |  |  | / |  |  |  | / |  |  | Ⅰ |  | RS11 |  | Q345R
RS11-2 |  | / |  |  | / |  |  |  | / |  |  | Ⅰ |  | RS11 |  | Q345R
以下空白
检测部位及布片图 |  | 试件编号-1(单壁单影)
缺陷表示 |  | 裂纹A、未熔合B、未焊透C、条形缺陷D、圆形缺陷E
底片统计 |  | Ⅰ级片 |  | Ⅱ级片 |  |  |  | Ⅲ级片 |  | Ⅳ级片 |  |  | 返修片 |  |  |  | 总计
|  | 2张 |  | 0张 |  |  |  | 0张 |  | 0张 |  |  | / |  |  |  | 2张
检测结论 |  | 合格
评片人： | [5 empty] | 审核人： | [8 empty] | 检测专用章
RT-Ⅱ | [5 empty] | RT-Ⅲ
2024年05月18日 | [5 empty] | 2024年05月18日
HC02-64
南京华聪工程技术有限公司 |  |  | 射线检测报告(一) | [7 empty] | 工程名称 |  |  | 南京华聪焊工取证考试第十九批
[11 empty] | 报告编号 |  |  | RTR24-HGKS019-0013
|  |  | 第 1 页 共 1 页 | [7 empty] | 记录编号 |  |  | RTE24-HGKS019-0003
委托单位 | 南京华聪考试部 | [5 empty] | 委托编号 |  | HCRT24-019-001 |  |  |  |  | 检件编号 |  | 见焊缝编号
单元名称 | 焊工考试试件 | [5 empty] | 检测标准 |  | NB/T47013.2-2015 |  |  |  |  | 合格级别 |  | Ⅱ级
规 格 | Φ57×12mm | [5 empty] | 技术等级 |  | AB级 |  |  |  |  | 焊接方法 |  | GTAW+SMAW
材 质 | Q345B/S30408 | [5 empty] | 检测时机 |  | 焊后 |  |  |  |  | 检测比例 |  | 100%
设备型号 | XXG-2505 | [5 empty] | 设备编号 |  | RT25-1 |  |  |  |  | 焦点尺寸 |  | 2.5×2.5mm
暗室处理 | 手工冲洗 | [5 empty] | 显影温度 |  | 20℃±2℃ |  |  |  |  | 显影时间 |  | 4-6min
胶片类型 | 锐科R400 | [5 empty] | 胶片规格 |  | 150×80 mm |  |  |  |  | 增感方式 |  | Pb前/后（0.03）mm
焦 距 | 700mm | [5 empty] | 透照方式 |  | 垂直透照 |  |  |  |  | 黑度范围 |  | 2.0-4.5
曝光时间 | 3.0min | [5 empty] | 管电压/源活度 |  | 190KV |  |  |  |  | 管 电 流 |  | 5mA
像质计型号 | Fe（10~16） | [5 empty] | 像质计丝号 |  | 11F |  |  |  |  | 检测数量 |  | 6件
焊缝编号 |  | 缺陷性质 |  |  | 缺陷尺寸(mm) |  |  |  | 定位(mm) |  |  | 评定等级 |  | 焊工号 |  | 备 注
RS12-1-1-1 |  | / |  |  | / |  |  |  | / |  |  | Ⅰ |  | RS12 |  | Q345B
-2 |  | / |  |  | / |  |  |  | / |  |  | Ⅰ |  | RS12
-3 |  | / |  |  | / |  |  |  | / |  |  | Ⅰ |  | RS12
RS12-1-2-1 |  | / |  |  | / |  |  |  | / |  |  | Ⅰ |  | RS12
-2 |  | / |  |  | / |  |  |  | / |  |  | Ⅰ |  | RS12
-3 |  | / |  |  | / |  |  |  | / |  |  | Ⅰ |  | RS12
RS12-1-3-1 |  | 条形 |  |  | D1 |  |  |  | / |  |  | Ⅱ |  | RS12
-2 |  | / |  |  | / |  |  |  | / |  |  | Ⅰ |  | RS12
-3 |  | / |  |  | / |  |  |  | / |  |  | Ⅰ |  | RS12
RS12-2-1-1 |  | 圆形 |  |  | E5 |  |  |  | / |  |  | Ⅱ |  | RS12 |  | S30408
-2 |  | / |  |  | / |  |  |  | / |  |  | Ⅰ |  | RS12
-3 |  | / |  |  | / |  |  |  | / |  |  | Ⅰ |  | RS12
RS12-2-2-1 |  | / |  |  | / |  |  |  | / |  |  | Ⅰ |  | RS12
-2 |  | / |  |  | / |  |  |  | / |  |  | Ⅰ |  | RS12
-3 |  | / |  |  | / |  |  |  | / |  |  | Ⅰ |  | RS12
RS12-2-3-1 |  | 条形 |  |  | D1 |  |  |  | / |  |  | Ⅱ |  | RS12
-2 |  | / |  |  | / |  |  |  | / |  |  | Ⅰ |  | RS12
-3 |  | / |  |  | / |  |  |  | / |  |  | Ⅰ |  | RS12
检测部位及布片图 |  | 试件编号-1、-2、-3(垂直透照)
缺陷表示 |  | 裂纹A、未熔合B、未焊透C、条形缺陷D、圆形缺陷E
底片统计 |  | Ⅰ级片 |  | Ⅱ级片 |  |  |  | Ⅲ级片 |  | Ⅳ级片 |  |  | 返修片 |  |  |  | 总计
|  | 15张 |  | 3张 |  |  |  | 0张 |  | 0张 |  |  | / |  |  |  | 18张
检测结论 |  | 合格
评片人： | [5 empty] | 审核人： | [8 empty] | 检测专用章
RT-Ⅱ | [5 empty] | RT-Ⅲ
2024年05月18日 | [5 empty] | 2024年05月18日
HC02-64
南京华聪工程技术有限公司 |  |  | 射线检测报告(一) | [7 empty] | 工程名称 |  |  | 南京华聪焊工取证考试第十九批
[11 empty] | 报告编号 |  |  | RTR24-HGKS019-0014
|  |  | 第 1 页 共 1 页 | [7 empty] | 记录编号 |  |  | RTE24-HGKS019-0005
委托单位 | 南京华聪考试部 | [5 empty] | 委托编号 |  | HCRT24-019-001 |  |  |  |  | 检件编号 |  | 见焊缝编号
单元名称 | 焊工考试试件 | [5 empty] | 检测标准 |  | NB/T47013.2-2015 |  |  |  |  | 合格级别 |  | Ⅱ级
规 格 | Φ76×12mm | [5 empty] | 技术等级 |  | AB级 |  |  |  |  | 焊接方法 |  | GTAW+SMAW
材 质 | Q345B | [5 empty] | 检测时机 |  | 焊后 |  |  |  |  | 检测比例 |  | 100%
设备型号 | XXG-2505 | [5 empty] | 设备编号 |  | RT25-1 |  |  |  |  | 焦点尺寸 |  | 2.5×2.5mm
暗室处理 | 手工冲洗 | [5 empty] | 显影温度 |  | 20℃±2℃ |  |  |  |  | 显影时间 |  | 4-6min
胶片类型 | 锐科R400 | [5 empty] | 胶片规格 |  | 150×80 mm |  |  |  |  | 增感方式 |  | Pb前/后（0.03）mm
焦 距 | 700mm | [5 empty] | 透照方式 |  | 垂直透照 |  |  |  |  | 黑度范围 |  | 2.0-4.5
曝光时间 | 3.0min | [5 empty] | 管电压/源活度 |  | 190KV |  |  |  |  | 管 电 流 |  | 5mA
像质计型号 | Fe（10~16） | [5 empty] | 像质计丝号 |  | 11F |  |  |  |  | 检测数量 |  | 1件
焊缝编号 |  | 缺陷性质 |  |  | 缺陷尺寸(mm) |  |  |  | 定位(mm) |  |  | 评定等级 |  | 焊工号 |  | 备 注
RS13-1 |  | / |  |  | / |  |  |  | / |  |  | Ⅰ |  | RS13 |  | Q345B
-2 |  | / |  |  | / |  |  |  | / |  |  | Ⅰ |  | RS13
-3 |  | / |  |  | / |  |  |  | / |  |  | Ⅰ |  | RS13
以下空白
检测部位及布片图 |  | 试件编号-1、-2、-3(垂直透照)
缺陷表示 |  | 裂纹A、未熔合B、未焊透C、条形缺陷D、圆形缺陷E
底片统计 |  | Ⅰ级片 |  | Ⅱ级片 |  |  |  | Ⅲ级片 |  | Ⅳ级片 |  |  | 返修片 |  |  |  | 总计
|  | 3张 |  | 0张 |  |  |  | 0张 |  | 0张 |  |  | / |  |  |  | 3张
检测结论 |  | 合格
评片人： | [5 empty] | 审核人： | [8 empty] | 检测专用章
RT-Ⅱ | [5 empty] | RT-Ⅲ
2024年05月18日 | [5 empty] | 2024年05月18日
HC02-64
南京华聪工程技术有限公司 |  |  | 射线检测报告(一) | [7 empty] | 工程名称 |  |  | 南京华聪焊工取证考试第十九批
[11 empty] | 报告编号 |  |  | RTR24-HGKS019-0015
|  |  | 第 1 页 共 1 页 | [7 empty] | 记录编号 |  |  | RTE24-HGKS019-0005
委托单位 | 南京华聪考试部 | [5 empty] | 委托编号 |  | HCRT24-019-001 |  |  |  |  | 检件编号 |  | 见焊缝编号
单元名称 | 焊工考试试件 | [5 empty] | 检测标准 |  | NB/T47013.2-2015 |  |  |  |  | 合格级别 |  | Ⅱ级
规 格 | Φ76×12mm | [5 empty] | 技术等级 |  | AB级 |  |  |  |  | 焊接方法 |  | GTAW+SMAW
材 质 | Q345B/S30408 | [5 empty] | 检测时机 |  | 焊后 |  |  |  |  | 检测比例 |  | 100%
设备型号 | XXG-2505 | [5 empty] | 设备编号 |  | RT25-1 |  |  |  |  | 焦点尺寸 |  | 2.5×2.5mm
暗室处理 | 手工冲洗 | [5 empty] | 显影温度 |  | 20℃±2℃ |  |  |  |  | 显影时间 |  | 4-6min
胶片类型 | 锐科R400 | [5 empty] | 胶片规格 |  | 150×80 mm |  |  |  |  | 增感方式 |  | Pb前/后（0.03）mm
焦 距 | 700mm | [5 empty] | 透照方式 |  | 垂直透照 |  |  |  |  | 黑度范围 |  | 2.0-4.5
曝光时间 | 3.0min | [5 empty] | 管电压/源活度 |  | 190KV |  |  |  |  | 管 电 流 |  | 5mA
像质计型号 | Fe（10~16） | [5 empty] | 像质计丝号 |  | 11F |  |  |  |  | 检测数量 |  | 2件
焊缝编号 |  | 缺陷性质 |  |  | 缺陷尺寸(mm) |  |  |  | 定位(mm) |  |  | 评定等级 |  | 焊工号 |  | 备 注
RS14-1-1 |  | / |  |  | / |  |  |  | / |  |  | Ⅰ |  | RS14 |  | Q345B
-2 |  | 圆形 |  |  | E4 |  |  |  | / |  |  | Ⅱ |  | RS14
-3 |  | / |  |  | / |  |  |  | / |  |  | Ⅰ |  | RS14
RS14-2-1 |  | / |  |  | / |  |  |  | / |  |  | Ⅰ |  | RS14 |  | S30408
-2 |  | / |  |  | / |  |  |  | / |  |  | Ⅰ |  | RS14
-3 |  | / |  |  | / |  |  |  | / |  |  | Ⅰ |  | RS14
以下空白
检测部位及布片图 |  | 试件编号-1、-2、-3(垂直透照)
缺陷表示 |  | 裂纹A、未熔合B、未焊透C、条形缺陷D、圆形缺陷E
底片统计 |  | Ⅰ级片 |  | Ⅱ级片 |  |  |  | Ⅲ级片 |  | Ⅳ级片 |  |  | 返修片 |  |  |  | 总计
|  | 5张 |  | 1张 |  |  |  | 0张 |  | 0张 |  |  | / |  |  |  | 6张
检测结论 |  | 合格
评片人： | [5 empty] | 审核人： | [8 empty] | 检测专用章
RT-Ⅱ | [5 empty] | RT-Ⅲ
2024年05月18日 | [5 empty] | 2024年05月18日
HC02-64
南京华聪工程技术有限公司 |  |  | 射线检测报告(一) | [7 empty] | 工程名称 |  |  | 南京华聪焊工取证考试第十九批
[11 empty] | 报告编号 |  |  | RTR24-HGKS019-0016
|  |  | 第 1 页 共 1 页 | [7 empty] | 记录编号 |  |  | RTE24-HGKS019-0003
委托单位 | 南京华聪考试部 | [5 empty] | 委托编号 |  | HCRT24-019-001 |  |  |  |  | 检件编号 |  | 见焊缝编号
单元名称 | 焊工考试试件 | [5 empty] | 检测标准 |  | NB/T47013.2-2015 |  |  |  |  | 合格级别 |  | Ⅱ级
规 格 | Φ57×12mm | [5 empty] | 技术等级 |  | AB级 |  |  |  |  | 焊接方法 |  | GTAW+SMAW
材 质 | Q345B/S30408 | [5 empty] | 检测时机 |  | 焊后 |  |  |  |  | 检测比例 |  | 100%
设备型号 | XXG-2505 | [5 empty] | 设备编号 |  | RT25-1 |  |  |  |  | 焦点尺寸 |  | 2.5×2.5mm
暗室处理 | 手工冲洗 | [5 empty] | 显影温度 |  | 20℃±2℃ |  |  |  |  | 显影时间 |  | 4-6min
胶片类型 | 锐科R400 | [5 empty] | 胶片规格 |  | 150×80 mm |  |  |  |  | 增感方式 |  | Pb前/后（0.03）mm
焦 距 | 700mm | [5 empty] | 透照方式 |  | 垂直透照 |  |  |  |  | 黑度范围 |  | 2.0-4.5
曝光时间 | 3.0min | [5 empty] | 管电压/源活度 |  | 190KV |  |  |  |  | 管 电 流 |  | 5mA
像质计型号 | Fe（10~16） | [5 empty] | 像质计丝号 |  | 11F |  |  |  |  | 检测数量 |  | 6件
焊缝编号 |  | 缺陷性质 |  |  | 缺陷尺寸(mm) |  |  |  | 定位(mm) |  |  | 评定等级 |  | 焊工号 |  | 备 注
RS15-1-1-1 |  | / |  |  | / |  |  |  | / |  |  | Ⅰ |  | RS15 |  | Q345B
-2 |  | / |  |  | / |  |  |  | / |  |  | Ⅰ |  | RS15
-3 |  | / |  |  | / |  |  |  | / |  |  | Ⅰ |  | RS15
RS15-1-2-1 |  | / |  |  | / |  |  |  | / |  |  | Ⅰ |  | RS15
-2 |  | / |  |  | / |  |  |  | / |  |  | Ⅰ |  | RS15
-3 |  | / |  |  | / |  |  |  | / |  |  | Ⅰ |  | RS15
RS15-1-3-1 |  | / |  |  | / |  |  |  | / |  |  | Ⅰ |  | RS15
-2 |  | / |  |  | / |  |  |  | / |  |  | Ⅰ |  | RS15
-3 |  | 圆形 |  |  | E6 |  |  |  | / |  |  | Ⅱ |  | RS15
RS15-2-1-1 |  | 圆形 |  |  | E3 |  |  |  | / |  |  | Ⅱ |  | RS15 |  | S30408
-2 |  | 圆形 |  |  | E2 |  |  |  | / |  |  | Ⅰ |  | RS15
-3 |  | / |  |  | / |  |  |  | / |  |  | Ⅰ |  | RS15
RS15-2-2-1 |  | / |  |  | / |  |  |  | / |  |  | Ⅰ |  | RS15
-2 |  | 圆形 |  |  | E3 |  |  |  | / |  |  | Ⅱ |  | RS15
-3 |  | / |  |  | / |  |  |  | / |  |  | Ⅰ |  | RS15
RS15-2-3-1 |  | / |  |  | / |  |  |  | / |  |  | Ⅰ |  | RS15
-2 |  | / |  |  | / |  |  |  | / |  |  | Ⅰ |  | RS15
-3 |  | / |  |  | / |  |  |  | / |  |  | Ⅰ |  | RS15
检测部位及布片图 |  | 试件编号-1、-2、-3(垂直透照)
缺陷表示 |  | 裂纹A、未熔合B、未焊透C、条形缺陷D、圆形缺陷E
底片统计 |  | Ⅰ级片 |  | Ⅱ级片 |  |  |  | Ⅲ级片 |  | Ⅳ级片 |  |  | 返修片 |  |  |  | 总计
|  | 15张 |  | 3张 |  |  |  | 0张 |  | 0张 |  |  | / |  |  |  | 18张
检测结论 |  | 合格
评片人： | [5 empty] | 审核人： | [8 empty] | 检测专用章
RT-Ⅱ | [5 empty] | RT-Ⅲ
2024年05月18日 | [5 empty] | 2024年05月18日
HC02-64
南京华聪工程技术有限公司 |  |  | 射线检测报告(一) | [7 empty] | 工程名称 |  |  | 南京华聪焊工取证考试第十九批
[11 empty] | 报告编号 |  |  | RTR24-HGKS019-0017
|  |  | 第 1 页 共 1 页 | [7 empty] | 记录编号 |  |  | RTE24-HGKS019-0003
委托单位 | 南京华聪考试部 | [5 empty] | 委托编号 |  | HCRT24-019-001 |  |  |  |  | 检件编号 |  | 见焊缝编号
单元名称 | 焊工考试试件 | [5 empty] | 检测标准 |  | NB/T47013.2-2015 |  |  |  |  | 合格级别 |  | Ⅱ级
规 格 | Φ57×12mm | [5 empty] | 技术等级 |  | AB级 |  |  |  |  | 焊接方法 |  | GTAW+SMAW
材 质 | Q345B/S30408 | [5 empty] | 检测时机 |  | 焊后 |  |  |  |  | 检测比例 |  | 100%
设备型号 | XXG-2505 | [5 empty] | 设备编号 |  | RT25-1 |  |  |  |  | 焦点尺寸 |  | 2.5×2.5mm
暗室处理 | 手工冲洗 | [5 empty] | 显影温度 |  | 20℃±2℃ |  |  |  |  | 显影时间 |  | 4-6min
胶片类型 | 锐科R400 | [5 empty] | 胶片规格 |  | 150×80 mm |  |  |  |  | 增感方式 |  | Pb前/后（0.03）mm
焦 距 | 700mm | [5 empty] | 透照方式 |  | 垂直透照 |  |  |  |  | 黑度范围 |  | 2.0-4.5
曝光时间 | 3.0min | [5 empty] | 管电压/源活度 |  | 190KV |  |  |  |  | 管 电 流 |  | 5mA
像质计型号 | Fe（10~16） | [5 empty] | 像质计丝号 |  | 11F |  |  |  |  | 检测数量 |  | 6件
焊缝编号 |  | 缺陷性质 |  |  | 缺陷尺寸(mm) |  |  |  | 定位(mm) |  |  | 评定等级 |  | 焊工号 |  | 备 注
RS16-1-1-1 |  | / |  |  | / |  |  |  | / |  |  | Ⅰ |  | RS16 |  | Q345B
-2 |  | / |  |  | / |  |  |  | / |  |  | Ⅰ |  | RS16
-3 |  | / |  |  | / |  |  |  | / |  |  | Ⅰ |  | RS16
RS16-1-2-1 |  | 圆形 |  |  | E1 |  |  |  | / |  |  | Ⅰ |  | RS16
-2 |  | 条形 |  |  | D2 |  |  |  | / |  |  | Ⅱ |  | RS16
-3 |  | / |  |  | / |  |  |  | / |  |  | Ⅰ |  | RS16
RS16-1-3-1 |  | / |  |  | / |  |  |  | / |  |  | Ⅰ |  | RS16
-2 |  | / |  |  | / |  |  |  | / |  |  | Ⅰ |  | RS16
-3 |  | 圆形 |  |  | E2 |  |  |  | / |  |  | Ⅰ |  | RS16
RS16-2-1-1 |  | / |  |  | / |  |  |  | / |  |  | Ⅰ |  | RS16 |  | S30408
-2 |  | / |  |  | / |  |  |  | / |  |  | Ⅰ |  | RS16
-3 |  | / |  |  | / |  |  |  | / |  |  | Ⅰ |  | RS16
RS16-2-2-1 |  | / |  |  | / |  |  |  | / |  |  | Ⅰ |  | RS16
-2 |  | / |  |  | / |  |  |  | / |  |  | Ⅰ |  | RS16
-3 |  | / |  |  | / |  |  |  | / |  |  | Ⅰ |  | RS16
RS16-2-3-1 |  | 圆形 |  |  | E6 |  |  |  | / |  |  | Ⅱ |  | RS16
-2 |  | / |  |  | / |  |  |  | / |  |  | Ⅰ |  | RS16
-3 |  | / |  |  | / |  |  |  | / |  |  | Ⅰ |  | RS16
检测部位及布片图 |  | 试件编号-1、-2、-3(垂直透照)
缺陷表示 |  | 裂纹A、未熔合B、未焊透C、条形缺陷D、圆形缺陷E
底片统计 |  | Ⅰ级片 |  | Ⅱ级片 |  |  |  | Ⅲ级片 |  | Ⅳ级片 |  |  | 返修片 |  |  |  | 总计
|  | 16张 |  | 2张 |  |  |  | 0张 |  | 0张 |  |  | / |  |  |  | 18张
检测结论 |  | 合格
评片人： | [5 empty] | 审核人： | [8 empty] | 检测专用章
RT-Ⅱ | [5 empty] | RT-Ⅲ
2024年05月18日 | [5 empty] | 2024年05月18日
HC02-64
南京华聪工程技术有限公司 |  |  | 射线检测报告(一) | [7 empty] | 工程名称 |  |  | 南京华聪焊工取证考试第十九批
[11 empty] | 报告编号 |  |  | RTR24-HGKS019-0018
|  |  | 第 1 页 共 1 页 | [7 empty] | 记录编号 |  |  | RTE24-HGKS019-0005
委托单位 | 南京华聪考试部 | [5 empty] | 委托编号 |  | HCRT24-019-001 |  |  |  |  | 检件编号 |  | 见焊缝编号
单元名称 | 焊工考试试件 | [5 empty] | 检测标准 |  | NB/T47013.2-2015 |  |  |  |  | 合格级别 |  | Ⅱ级
规 格 | Φ76×12mm | [5 empty] | 技术等级 |  | AB级 |  |  |  |  | 焊接方法 |  | GTAW+SMAW
材 质 | Q345B | [5 empty] | 检测时机 |  | 焊后 |  |  |  |  | 检测比例 |  | 100%
设备型号 | XXG-2505 | [5 empty] | 设备编号 |  | RT25-1 |  |  |  |  | 焦点尺寸 |  | 2.5×2.5mm
暗室处理 | 手工冲洗 | [5 empty] | 显影温度 |  | 20℃±2℃ |  |  |  |  | 显影时间 |  | 4-6min
胶片类型 | 锐科R400 | [5 empty] | 胶片规格 |  | 150×80 mm |  |  |  |  | 增感方式 |  | Pb前/后（0.03）mm
焦 距 | 700mm | [5 empty] | 透照方式 |  | 垂直透照 |  |  |  |  | 黑度范围 |  | 2.0-4.5
曝光时间 | 3.0min | [5 empty] | 管电压/源活度 |  | 190KV |  |  |  |  | 管 电 流 |  | 5mA
像质计型号 | Fe（10~16） | [5 empty] | 像质计丝号 |  | 11F |  |  |  |  | 检测数量 |  | 1件
焊缝编号 |  | 缺陷性质 |  |  | 缺陷尺寸(mm) |  |  |  | 定位(mm) |  |  | 评定等级 |  | 焊工号 |  | 备 注
RS17-1 |  | 条形 |  |  | D3 |  |  |  | / |  |  | Ⅱ |  | RS17 |  | Q345B
-2 |  | / |  |  | / |  |  |  | / |  |  | Ⅰ |  | RS17
-3 |  | / |  |  | / |  |  |  | / |  |  | Ⅰ |  | RS17
以下空白
检测部位及布片图 |  | 试件编号-1、-2、-3(垂直透照)
缺陷表示 |  | 裂纹A、未熔合B、未焊透C、条形缺陷D、圆形缺陷E
底片统计 |  | Ⅰ级片 |  | Ⅱ级片 |  |  |  | Ⅲ级片 |  | Ⅳ级片 |  |  | 返修片 |  |  |  | 总计
|  | 2张 |  | 1张 |  |  |  | 0张 |  | 0张 |  |  | / |  |  |  | 3张
检测结论 |  | 合格
评片人： | [5 empty] | 审核人： | [8 empty] | 检测专用章
RT-Ⅱ | [5 empty] | RT-Ⅲ
2024年05月18日 | [5 empty] | 2024年05月18日
HC02-64
南京华聪工程技术有限公司 |  |  | 射线检测报告(一) | [7 empty] | 工程名称 |  |  | 南京华聪焊工取证考试第十九批
[11 empty] | 报告编号 |  |  | RTR24-HGKS019-0019
|  |  | 第 1 页 共 1 页 | [7 empty] | 记录编号 |  |  | RTE24-HGKS019-0003
委托单位 | 南京华聪考试部 | [5 empty] | 委托编号 |  | HCRT24-019-001 |  |  |  |  | 检件编号 |  | 见焊缝编号
单元名称 | 焊工考试试件 | [5 empty] | 检测标准 |  | NB/T47013.2-2015 |  |  |  |  | 合格级别 |  | Ⅱ级
规 格 | Φ57×12mm | [5 empty] | 技术等级 |  | AB级 |  |  |  |  | 焊接方法 |  | GTAW+SMAW
材 质 | Q345B/S30408 | [5 empty] | 检测时机 |  | 焊后 |  |  |  |  | 检测比例 |  | 100%
设备型号 | XXG-2505 | [5 empty] | 设备编号 |  | RT25-1 |  |  |  |  | 焦点尺寸 |  | 2.5×2.5mm
暗室处理 | 手工冲洗 | [5 empty] | 显影温度 |  | 20℃±2℃ |  |  |  |  | 显影时间 |  | 4-6min
胶片类型 | 锐科R400 | [5 empty] | 胶片规格 |  | 150×80 mm |  |  |  |  | 增感方式 |  | Pb前/后（0.03）mm
焦 距 | 700mm | [5 empty] | 透照方式 |  | 垂直透照 |  |  |  |  | 黑度范围 |  | 2.0-4.5
曝光时间 | 3.0min | [5 empty] | 管电压/源活度 |  | 190KV |  |  |  |  | 管 电 流 |  | 5mA
像质计型号 | Fe（10~16） | [5 empty] | 像质计丝号 |  | 11F |  |  |  |  | 检测数量 |  | 6件
焊缝编号 |  | 缺陷性质 |  |  | 缺陷尺寸(mm) |  |  |  | 定位(mm) |  |  | 评定等级 |  | 焊工号 |  | 备 注
RS18-1-1-1 |  | / |  |  | / |  |  |  | / |  |  | Ⅰ |  | RS18 |  | Q345B
-2 |  | 圆形 |  |  | E2 |  |  |  | / |  |  | Ⅰ |  | RS18
-3 |  | / |  |  | / |  |  |  | / |  |  | Ⅰ |  | RS18
RS18-1-2-1 |  | / |  |  | / |  |  |  | / |  |  | Ⅰ |  | RS18
-2 |  | / |  |  | / |  |  |  | / |  |  | Ⅰ |  | RS18
-3 |  | 圆形 |  |  | E1 |  |  |  | / |  |  | Ⅰ |  | RS18
RS18-1-3-1 |  | / |  |  | / |  |  |  | / |  |  | Ⅰ |  | RS18
-2 |  | / |  |  | / |  |  |  | / |  |  | Ⅰ |  | RS18
-3 |  | / |  |  | / |  |  |  | / |  |  | Ⅰ |  | RS18
RS18-2-1-1 |  | / |  |  | / |  |  |  | / |  |  | Ⅰ |  | RS18 |  | S30408
-2 |  | / |  |  | / |  |  |  | / |  |  | Ⅰ |  | RS18
-3 |  | 圆形 |  |  | E6 |  |  |  | / |  |  | Ⅱ |  | RS18
RS18-2-2-1 |  | / |  |  | / |  |  |  | / |  |  | Ⅰ |  | RS18
-2 |  | / |  |  | / |  |  |  | / |  |  | Ⅰ |  | RS18
-3 |  | / |  |  | / |  |  |  | / |  |  | Ⅰ |  | RS18
RS18-2-3-1 |  | / |  |  | / |  |  |  | / |  |  | Ⅰ |  | RS18
-2 |  | / |  |  | / |  |  |  | / |  |  | Ⅰ |  | RS18
-3 |  | / |  |  | / |  |  |  | / |  |  | Ⅰ |  | RS18
检测部位及布片图 |  | 试件编号-1、-2、-3(垂直透照)
缺陷表示 |  | 裂纹A、未熔合B、未焊透C、条形缺陷D、圆形缺陷E
底片统计 |  | Ⅰ级片 |  | Ⅱ级片 |  |  |  | Ⅲ级片 |  | Ⅳ级片 |  |  | 返修片 |  |  |  | 总计
|  | 17张 |  | 1张 |  |  |  | 0张 |  | 0张 |  |  | / |  |  |  | 18张
检测结论 |  | 合格
评片人： | [5 empty] | 审核人： | [8 empty] | 检测专用章
RT-Ⅱ | [5 empty] | RT-Ⅲ
2024年05月18日 | [5 empty] | 2024年05月18日
HC02-64
南京华聪工程技术有限公司 |  |  | 射线检测报告(一) | [7 empty] | 工程名称 |  |  | 南京华聪焊工取证考试第十九批
[11 empty] | 报告编号 |  |  | RTR24-HGKS019-0020
|  |  | 第 1 页 共 1 页 | [7 empty] | 记录编号 |  |  | RTE24-HGKS019-0003
委托单位 | 南京华聪考试部 | [5 empty] | 委托编号 |  | HCRT24-019-001 |  |  |  |  | 检件编号 |  | 见焊缝编号
单元名称 | 焊工考试试件 | [5 empty] | 检测标准 |  | NB/T47013.2-2015 |  |  |  |  | 合格级别 |  | Ⅱ级
规 格 | Φ57×12mm | [5 empty] | 技术等级 |  | AB级 |  |  |  |  | 焊接方法 |  | GTAW+SMAW
材 质 | Q345B/S30408 | [5 empty] | 检测时机 |  | 焊后 |  |  |  |  | 检测比例 |  | 100%
设备型号 | XXG-2505 | [5 empty] | 设备编号 |  | RT25-1 |  |  |  |  | 焦点尺寸 |  | 2.5×2.5mm
暗室处理 | 手工冲洗 | [5 empty] | 显影温度 |  | 20℃±2℃ |  |  |  |  | 显影时间 |  | 4-6min
胶片类型 | 锐科R400 | [5 empty] | 胶片规格 |  | 150×80 mm |  |  |  |  | 增感方式 |  | Pb前/后（0.03）mm
焦 距 | 700mm | [5 empty] | 透照方式 |  | 垂直透照 |  |  |  |  | 黑度范围 |  | 2.0-4.5
曝光时间 | 3.0min | [5 empty] | 管电压/源活度 |  | 190KV |  |  |  |  | 管 电 流 |  | 5mA
像质计型号 | Fe（10~16） | [5 empty] | 像质计丝号 |  | 11F |  |  |  |  | 检测数量 |  | 6件
焊缝编号 |  | 缺陷性质 |  |  | 缺陷尺寸(mm) |  |  |  | 定位(mm) |  |  | 评定等级 |  | 焊工号 |  | 备 注
RS19-1-1-1 |  | / |  |  | / |  |  |  | / |  |  | Ⅰ |  | RS19 |  | Q345B
-2 |  | / |  |  | / |  |  |  | / |  |  | Ⅰ |  | RS19
-3 |  | / |  |  | / |  |  |  | / |  |  | Ⅰ |  | RS19
RS19-1-2-1 |  | / |  |  | / |  |  |  | / |  |  | Ⅰ |  | RS19
-2 |  | / |  |  | / |  |  |  | / |  |  | Ⅰ |  | RS19
-3 |  | / |  |  | / |  |  |  | / |  |  | Ⅰ |  | RS19
RS19-1-3-1 |  | / |  |  | / |  |  |  | / |  |  | Ⅰ |  | RS19
-2 |  | / |  |  | / |  |  |  | / |  |  | Ⅰ |  | RS19
-3 |  | / |  |  | / |  |  |  | / |  |  | Ⅰ |  | RS19
RS19-2-1-1 |  | / |  |  | / |  |  |  | / |  |  | Ⅰ |  | RS19 |  | S30408
-2 |  | / |  |  | / |  |  |  | / |  |  | Ⅰ |  | RS19
-3 |  | / |  |  | / |  |  |  | / |  |  | Ⅰ |  | RS19
RS19-2-2-1 |  | / |  |  | / |  |  |  | / |  |  | Ⅰ |  | RS19
-2 |  | / |  |  | / |  |  |  | / |  |  | Ⅰ |  | RS19
-3 |  | / |  |  | / |  |  |  | / |  |  | Ⅰ |  | RS19
RS19-2-3-1 |  | 圆形 |  |  | E5 |  |  |  | / |  |  | Ⅱ |  | RS19
-2 |  | 条形 |  |  | D4 |  |  |  | / |  |  | Ⅱ |  | RS19
-3 |  | / |  |  | / |  |  |  | / |  |  | Ⅰ |  | RS19
检测部位及布片图 |  | 试件编号-1、-2、-3(垂直透照)
缺陷表示 |  | 裂纹A、未熔合B、未焊透C、条形缺陷D、圆形缺陷E
底片统计 |  | Ⅰ级片 |  | Ⅱ级片 |  |  |  | Ⅲ级片 |  | Ⅳ级片 |  |  | 返修片 |  |  |  | 总计
|  | 16张 |  | 2张 |  |  |  | 0张 |  | 0张 |  |  | / |  |  |  | 18张
检测结论 |  | 合格
评片人： | [5 empty] | 审核人： | [8 empty] | 检测专用章
RT-Ⅱ | [5 empty] | RT-Ⅲ
2024年05月18日 | [5 empty] | 2024年05月18日
HC02-64
南京华聪工程技术有限公司 |  |  | 射线检测报告(一) | [7 empty] | 工程名称 |  |  | 南京华聪焊工取证考试第十九批
[11 empty] | 报告编号 |  |  | RTR24-HGKS019-0021
|  |  | 第 1 页 共 1 页 | [7 empty] | 记录编号 |  |  | RTE24-HGKS019-0006
委托单位 | 南京华聪考试部 | [5 empty] | 委托编号 |  | HCRT24-019-002 |  |  |  |  | 检件编号 |  | 见焊缝编号
单元名称 | 焊工考试试件 | [5 empty] | 检测标准 |  | NB/T47013.2-2015 |  |  |  |  | 合格级别 |  | Ⅱ级
规 格 | Φ57×12mm | [5 empty] | 技术等级 |  | AB级 |  |  |  |  | 焊接方法 |  | GTAW+SMAW
材 质 | S30408 | [5 empty] | 检测时机 |  | 焊后 |  |  |  |  | 检测比例 |  | 100%
设备型号 | XXG-2505 | [5 empty] | 设备编号 |  | RT25-1 |  |  |  |  | 焦点尺寸 |  | 2.5×2.5mm
暗室处理 | 手工冲洗 | [5 empty] | 显影温度 |  | 20℃±2℃ |  |  |  |  | 显影时间 |  | 4-6min
胶片类型 | 锐科R400 | [5 empty] | 胶片规格 |  | 150×80 mm |  |  |  |  | 增感方式 |  | Pb前/后（0.03）mm
焦 距 | 700mm | [5 empty] | 透照方式 |  | 垂直透照 |  |  |  |  | 黑度范围 |  | 2.0-4.5
曝光时间 | 3.0min | [5 empty] | 管电压/源活度 |  | 190KV |  |  |  |  | 管 电 流 |  | 5mA
像质计型号 | Fe（10~16） | [5 empty] | 像质计丝号 |  | 11F |  |  |  |  | 检测数量 |  | 3件
焊缝编号 |  | 缺陷性质 |  |  | 缺陷尺寸(mm) |  |  |  | 定位(mm) |  |  | 评定等级 |  | 焊工号 |  | 备 注
RS7-2-1-1 |  | 条形 |  |  | D4 |  |  |  | / |  |  | Ⅱ |  | RS7 |  | S30408
-2 |  | / |  |  | / |  |  |  | / |  |  | Ⅰ |  | RS7
-3 |  | / |  |  | / |  |  |  | / |  |  | Ⅰ |  | RS7
RS7-2-2-1 |  | / |  |  | / |  |  |  | / |  |  | Ⅰ |  | RS7
-2 |  | / |  |  | / |  |  |  | / |  |  | Ⅰ |  | RS7
-3 |  | / |  |  | / |  |  |  | / |  |  | Ⅰ |  | RS7
RS7-2-3-1 |  | 圆形 |  |  | E4 |  |  |  | / |  |  | Ⅱ |  | RS7
-2 |  | / |  |  | / |  |  |  | / |  |  | Ⅰ |  | RS7
-3 |  | / |  |  | / |  |  |  | / |  |  | Ⅰ |  | RS7
以下空白
检测部位及布片图 |  | 试件编号-1、-2、-3(垂直透照)
缺陷表示 |  | 裂纹A、未熔合B、未焊透C、条形缺陷D、圆形缺陷E
底片统计 |  | Ⅰ级片 |  | Ⅱ级片 |  |  |  | Ⅲ级片 |  | Ⅳ级片 |  |  | 返修片 |  |  |  | 总计
|  | 7张 |  | 2张 |  |  |  | 0张 |  | 0张 |  |  | / |  |  |  | 9张
检测结论 |  | 合格
评片人： | [5 empty] | 审核人： | [8 empty] | 检测专用章
RT-Ⅱ | [5 empty] | RT-Ⅲ
2024年05月19日 | [5 empty] | 2024年05月19日
HC02-64
南京华聪工程技术有限公司 |  |  | 射线检测报告(一) | [7 empty] | 工程名称 |  |  | 南京华聪焊工取证考试第十九批
[11 empty] | 报告编号 |  |  | RTR24-HGKS019-0022
|  |  | 第 1 页 共 1 页 | [7 empty] | 记录编号 |  |  | RTE24-HGKS019-0006
委托单位 | 南京华聪考试部 | [5 empty] | 委托编号 |  | HCRT24-019-002 |  |  |  |  | 检件编号 |  | 见焊缝编号
单元名称 | 焊工考试试件 | [5 empty] | 检测标准 |  | NB/T47013.2-2015 |  |  |  |  | 合格级别 |  | Ⅱ级
规 格 | Φ57×12mm | [5 empty] | 技术等级 |  | AB级 |  |  |  |  | 焊接方法 |  | GTAW+SMAW
材 质 | Q345B/S30408 | [5 empty] | 检测时机 |  | 焊后 |  |  |  |  | 检测比例 |  | 100%
设备型号 | XXG-2505 | [5 empty] | 设备编号 |  | RT25-1 |  |  |  |  | 焦点尺寸 |  | 2.5×2.5mm
暗室处理 | 手工冲洗 | [5 empty] | 显影温度 |  | 20℃±2℃ |  |  |  |  | 显影时间 |  | 4-6min
胶片类型 | 锐科R400 | [5 empty] | 胶片规格 |  | 150×80 mm |  |  |  |  | 增感方式 |  | Pb前/后（0.03）mm
焦 距 | 700mm | [5 empty] | 透照方式 |  | 垂直透照 |  |  |  |  | 黑度范围 |  | 2.0-4.5
曝光时间 | 3.0min | [5 empty] | 管电压/源活度 |  | 190KV |  |  |  |  | 管 电 流 |  | 5mA
像质计型号 | Fe（10~16） | [5 empty] | 像质计丝号 |  | 11F |  |  |  |  | 检测数量 |  | 6件
焊缝编号 |  | 缺陷性质 |  |  | 缺陷尺寸(mm) |  |  |  | 定位(mm) |  |  | 评定等级 |  | 焊工号 |  | 备 注
RS20-1-1-1 |  | / |  |  | / |  |  |  | / |  |  | Ⅰ |  | RS20 |  | Q345B
-2 |  | / |  |  | / |  |  |  | / |  |  | Ⅰ |  | RS20
-3 |  | / |  |  | / |  |  |  | / |  |  | Ⅰ |  | RS20
RS20-1-2-1 |  | / |  |  | / |  |  |  | / |  |  | Ⅰ |  | RS20
-2 |  | / |  |  | / |  |  |  | / |  |  | Ⅰ |  | RS20
-3 |  | 圆形 |  |  | E4 |  |  |  | / |  |  | Ⅱ |  | RS20
RS20-1-3-1 |  | / |  |  | / |  |  |  | / |  |  | Ⅰ |  | RS20
-2 |  | / |  |  | / |  |  |  | / |  |  | Ⅰ |  | RS20
-3 |  | / |  |  | / |  |  |  | / |  |  | Ⅰ |  | RS20
RS20-2-1-1 |  | / |  |  | / |  |  |  | / |  |  | Ⅰ |  | RS20 |  | S30408
-2 |  | / |  |  | / |  |  |  | / |  |  | Ⅰ |  | RS20
-3 |  | / |  |  | / |  |  |  | / |  |  | Ⅰ |  | RS20
RS20-2-2-1 |  | 圆形 |  |  | E4 |  |  |  | / |  |  | Ⅱ |  | RS20
-2 |  | / |  |  | / |  |  |  | / |  |  | Ⅰ |  | RS20
-3 |  | / |  |  | / |  |  |  | / |  |  | Ⅰ |  | RS20
RS20-2-3-1 |  | / |  |  | / |  |  |  | / |  |  | Ⅰ |  | RS20
-2 |  | / |  |  | / |  |  |  | / |  |  | Ⅰ |  | RS20
-3 |  | / |  |  | / |  |  |  | / |  |  | Ⅰ |  | RS20
检测部位及布片图 |  | 试件编号-1、-2、-3(垂直透照)
缺陷表示 |  | 裂纹A、未熔合B、未焊透C、条形缺陷D、圆形缺陷E
底片统计 |  | Ⅰ级片 |  | Ⅱ级片 |  |  |  | Ⅲ级片 |  | Ⅳ级片 |  |  | 返修片 |  |  |  | 总计
|  | 16张 |  | 2张 |  |  |  | 0张 |  | 0张 |  |  | / |  |  |  | 18张
检测结论 |  | 合格
评片人： | [5 empty] | 审核人： | [8 empty] | 检测专用章
RT-Ⅱ | [5 empty] | RT-Ⅲ
2024年05月19日 | [5 empty] | 2024年05月19日
HC02-64
南京华聪工程技术有限公司 |  |  | 射线检测报告(一) | [7 empty] | 工程名称 |  |  | 南京华聪焊工取证考试第十九批
[11 empty] | 报告编号 |  |  | RTR24-HGKS019-0023
|  |  | 第 1 页 共 1 页 | [7 empty] | 记录编号 |  |  | RTE24-HGKS019-0006
委托单位 | 南京华聪考试部 | [5 empty] | 委托编号 |  | HCRT24-019-002 |  |  |  |  | 检件编号 |  | 见焊缝编号
单元名称 | 焊工考试试件 | [5 empty] | 检测标准 |  | NB/T47013.2-2015 |  |  |  |  | 合格级别 |  | Ⅱ级
规 格 | Φ57×12mm | [5 empty] | 技术等级 |  | AB级 |  |  |  |  | 焊接方法 |  | GTAW+SMAW
材 质 | Q345B | [5 empty] | 检测时机 |  | 焊后 |  |  |  |  | 检测比例 |  | 100%
设备型号 | XXG-2505 | [5 empty] | 设备编号 |  | RT25-1 |  |  |  |  | 焦点尺寸 |  | 2.5×2.5mm
暗室处理 | 手工冲洗 | [5 empty] | 显影温度 |  | 20℃±2℃ |  |  |  |  | 显影时间 |  | 4-6min
胶片类型 | 锐科R400 | [5 empty] | 胶片规格 |  | 150×80 mm |  |  |  |  | 增感方式 |  | Pb前/后（0.03）mm
焦 距 | 700mm | [5 empty] | 透照方式 |  | 垂直透照 |  |  |  |  | 黑度范围 |  | 2.0-4.5
曝光时间 | 3.0min | [5 empty] | 管电压/源活度 |  | 190KV |  |  |  |  | 管 电 流 |  | 5mA
像质计型号 | Fe（10~16） | [5 empty] | 像质计丝号 |  | 11F |  |  |  |  | 检测数量 |  | 3件
焊缝编号 |  | 缺陷性质 |  |  | 缺陷尺寸(mm) |  |  |  | 定位(mm) |  |  | 评定等级 |  | 焊工号 |  | 备 注
RS21-1-1 |  | / |  |  | / |  |  |  | / |  |  | Ⅰ |  | RS21 |  | Q345B
-2 |  | / |  |  | / |  |  |  | / |  |  | Ⅰ |  | RS21
-3 |  | 圆形 |  |  | E1 |  |  |  | / |  |  | Ⅰ |  | RS21
RS21-2-1 |  | / |  |  | / |  |  |  | / |  |  | Ⅰ |  | RS21
-2 |  | / |  |  | / |  |  |  | / |  |  | Ⅰ |  | RS21
-3 |  | 圆形 |  |  | E6 |  |  |  | / |  |  | Ⅱ |  | RS21
RS21-3-1 |  | / |  |  | / |  |  |  | / |  |  | Ⅰ |  | RS21
-2 |  | / |  |  | / |  |  |  | / |  |  | Ⅰ |  | RS21
-3 |  | 条形 |  |  | D2 |  |  |  | / |  |  | Ⅱ |  | RS21
以下空白
检测部位及布片图 |  | 试件编号-1、-2、-3(垂直透照)
缺陷表示 |  | 裂纹A、未熔合B、未焊透C、条形缺陷D、圆形缺陷E
底片统计 |  | Ⅰ级片 |  | Ⅱ级片 |  |  |  | Ⅲ级片 |  | Ⅳ级片 |  |  | 返修片 |  |  |  | 总计
|  | 7张 |  | 2张 |  |  |  | 0张 |  | 0张 |  |  | / |  |  |  | 9张
检测结论 |  | 合格
评片人： | [5 empty] | 审核人： | [8 empty] | 检测专用章
RT-Ⅱ | [5 empty] | RT-Ⅲ
2024年05月19日 | [5 empty] | 2024年05月19日
HC02-64
南京华聪工程技术有限公司 |  |  | 射线检测报告(一) | [7 empty] | 工程名称 |  |  | 南京华聪焊工取证考试第十九批
[11 empty] | 报告编号 |  |  | RTR24-HGKS019-0024
|  |  | 第 1 页 共 1 页 | [7 empty] | 记录编号 |  |  | RTE24-HGKS019-0007
委托单位 | 南京华聪考试部 | [5 empty] | 委托编号 |  | HCRT24-019-002 |  |  |  |  | 检件编号 |  | 见焊缝编号
单元名称 | 焊工考试试件 | [5 empty] | 检测标准 |  | NB/T47013.2-2015 |  |  |  |  | 合格级别 |  | Ⅱ级
规 格 | δ=12×400mm | [5 empty] | 技术等级 |  | AB级 |  |  |  |  | 焊接方法 |  | SAW
材 质 | Q345R | [5 empty] | 检测时机 |  | 焊后 |  |  |  |  | 检测比例 |  | 100%
设备型号 | XXG-2505 | [5 empty] | 设备编号 |  | RT25-1 |  |  |  |  | 焦点尺寸 |  | 2.5×2.5mm
暗室处理 | 手工冲洗 | [5 empty] | 显影温度 |  | 20℃±2℃ |  |  |  |  | 显影时间 |  | 4-6min
胶片类型 | 锐科R400 | [5 empty] | 胶片规格 |  | 300×80 mm |  |  |  |  | 增感方式 |  | Pb前/后（0.03）mm
焦 距 | 700mm | [5 empty] | 透照方式 |  | 单壁单影 |  |  |  |  | 黑度范围 |  | 2.0-4.5
曝光时间 | 3.0min | [5 empty] | 管电压/源活度 |  | 170KV |  |  |  |  | 管 电 流 |  | 5mA
像质计型号 | Fe（10~16） | [5 empty] | 像质计丝号 |  | 12 |  |  |  |  | 检测数量 |  | 1件
焊缝编号 |  | 缺陷性质 |  |  | 缺陷尺寸(mm) |  |  |  | 定位(mm) |  |  | 评定等级 |  | 焊工号 |  | 备 注
RS22-1 |  | / |  |  | / |  |  |  | / |  |  | Ⅰ |  | RS22 |  | Q345R
-2 |  | / |  |  | / |  |  |  | / |  |  | Ⅰ |  | RS22
以下空白
检测部位及布片图 |  | 试件编号-1、-2(单壁单影)
缺陷表示 |  | 裂纹A、未熔合B、未焊透C、条形缺陷D、圆形缺陷E
底片统计 |  | Ⅰ级片 |  | Ⅱ级片 |  |  |  | Ⅲ级片 |  | Ⅳ级片 |  |  | 返修片 |  |  |  | 总计
|  | 2张 |  | 0张 |  |  |  | 0张 |  | 0张 |  |  | / |  |  |  | 2张
检测结论 |  | 合格
评片人： | [5 empty] | 审核人： | [8 empty] | 检测专用章
RT-Ⅱ | [5 empty] | RT-Ⅲ
2024年05月19日 | [5 empty] | 2024年05月19日

## 弯曲报告
HC02-101
南京华聪工程技术有限公司 |  |  |  | 焊工考试弯曲试验报告 | [8 empty] | 报告编号 |  | LXR24-019(HK)-001
委托检验单位 |  |  |  | 华聪考试部 | [6 empty] | 检测环境 |  | 温度℃ |  | 21
检验检测单位 |  |  |  | 华聪检测试验部 | [8 empty] | 湿度% |  | 44
委 托 编 号 |  |  |  | HCWQ24-019-001 | [6 empty] | 检测地点及设备 |  | 物理试验室，万能试验机WEW-300B
试件编号 | 试样编号：材质/规格/状态 |  |  | 面弯 |  | 背弯 | 侧弯 |  | 压头直径（mm） |  | 辊筒间距离（mm） |  | 弯曲角度（°） | 缺欠类型及尺寸 |  |  | 检测结论
RS2-1 | RS2-1-1#Q345R/δ=12mm/AW |  |  | / |  | / | √ |  | 38 |  | 60 |  | 180 | 无 |  |  | 合格
RS2-1 | RS2-1-2#Q345R/δ=12mm/AW |  |  | / |  | / | √ |  | 38 |  | 60 |  | 180 | 无 |  |  | 合格
RS2-2-1 | RS2-2-1-1#Q345B/Φ57*6mm/AW |  |  | √ |  | / | / |  | 24 |  | 39 |  | 180 | 无 |  |  | 合格
RS2-2-1 | RS2-2-1-2#Q345B/Φ57*6mm/AW |  |  | / |  | √ | / |  | 24 |  | 39 |  | 180 | 无 |  |  | 合格
RS2-3-1 | RS2-3-1-1#Q345B/Φ57*6mm/AW |  |  | √ |  | / | / |  | 24 |  | 39 |  | 180 | 无 |  |  | 合格
RS2-3-1 | RS2-3-1-2#Q345B/Φ57*6mm/AW |  |  | / |  | √ | / |  | 24 |  | 39 |  | 180 | 无 |  |  | 合格
以下空白
试验方法标准 |  | GB/T2653-2008 | [5 empty] | 验收标准 |  |  |  | TSG Z6002-2010
批 准 |  |  | 日 期 |  | 审 核 |  |  |  |  | 日 期 |  | 试 验 员 |  |  |  | 日 期
|  |  | 2024.05.22 | [6 empty] | 2024.05.22 | [5 empty] | 2024.05.22
HC02-101
南京华聪工程技术有限公司 |  |  |  | 焊工考试弯曲试验报告 | [8 empty] | 报告编号 |  | LXR24-019(HK)-002
委托检验单位 |  |  |  | 华聪考试部 | [6 empty] | 检测环境 |  | 温度℃ |  | 21
检验检测单位 |  |  |  | 华聪检测试验部 | [8 empty] | 湿度% |  | 44
委 托 编 号 |  |  |  | HCWQ24-019-001 | [6 empty] | 检测地点及设备 |  | 物理试验室，万能试验机WEW-300B
试件编号 | 试样编号：材质/规格/状态 |  |  | 面弯 |  | 背弯 | 侧弯 |  | 压头直径（mm） |  | 辊筒间距离（mm） |  | 弯曲角度（°） | 缺欠类型及尺寸 |  |  | 检测结论
RS3-1-1 | RS3-1-1-1#Q345B/Φ57*12mm/AW |  |  | / |  | / | √ |  | 38 |  | 60 |  | 180 | 无 |  |  | 合格
RS3-1-1 | RS3-1-1-2#Q345B/Φ57*12mm/AW |  |  | / |  | / | √ |  | 38 |  | 60 |  | 180 | 无 |  |  | 合格
RS3-2-1 | RS3-2-1-1#S30408/Φ57*12mm/AW |  |  | / |  | / | √ |  | 38 |  | 60 |  | 180 | 无 |  |  | 合格
RS3-2-1 | RS3-2-1-2#S30408/Φ57*12mm/AW |  |  | / |  | / | √ |  | 38 |  | 60 |  | 180 | 无 |  |  | 合格
以下空白
试验方法标准 |  | GB/T2653-2008 | [5 empty] | 验收标准 |  |  |  | TSG Z6002-2010
批 准 |  |  | 日 期 |  | 审 核 |  |  |  |  | 日 期 |  | 试 验 员 |  |  |  | 日 期
|  |  | 2024.05.22 | [6 empty] | 2024.05.22 | [5 empty] | 2024.05.22
HC02-101
南京华聪工程技术有限公司 |  |  |  | 焊工考试弯曲试验报告 | [8 empty] | 报告编号 |  | LXR24-019(HK)-003
委托检验单位 |  |  |  | 华聪考试部 | [6 empty] | 检测环境 |  | 温度℃ |  | 21
检验检测单位 |  |  |  | 华聪检测试验部 | [8 empty] | 湿度% |  | 44
委 托 编 号 |  |  |  | HCWQ24-019-001 | [6 empty] | 检测地点及设备 |  | 物理试验室，万能试验机WEW-300B
试件编号 | 试样编号：材质/规格/状态 |  |  | 面弯 |  | 背弯 | 侧弯 |  | 压头直径（mm） |  | 辊筒间距离（mm） |  | 弯曲角度（°） | 缺欠类型及尺寸 |  |  | 检测结论
RS4-1-1 | RS4-1-1-1#Q345B/Φ57*12mm/AW |  |  | / |  | / | √ |  | 38 |  | 60 |  | 180 | 无 |  |  | 合格
RS4-1-1 | RS4-1-1-2#Q345B/Φ57*12mm/AW |  |  | / |  | / | √ |  | 38 |  | 60 |  | 180 | 无 |  |  | 合格
RS4-2-1 | RS4-2-1-1#S30408/Φ57*12mm/AW |  |  | / |  | / | √ |  | 38 |  | 60 |  | 180 | 无 |  |  | 合格
RS4-2-1 | RS4-2-1-2#S30408/Φ57*12mm/AW |  |  | / |  | / | √ |  | 38 |  | 60 |  | 180 | 无 |  |  | 合格
RS4-3-1 | RS4-3-1-1#12Cr5Mo/Φ57*12mm/SR |  |  | / |  | / | √ |  | 38 |  | 60 |  | 180 | 无 |  |  | 合格
RS4-3-1 | RS4-3-1-2#12Cr5Mo/Φ57*12mm/SR |  |  | / |  | / | √ |  | 38 |  | 60 |  | 180 | 无 |  |  | 合格
以下空白
试验方法标准 |  | GB/T2653-2008 | [5 empty] | 验收标准 |  |  |  | TSG Z6002-2010
批 准 |  |  | 日 期 |  | 审 核 |  |  |  |  | 日 期 |  | 试 验 员 |  |  |  | 日 期
|  |  | 2024.05.22 | [6 empty] | 2024.05.22 | [5 empty] | 2024.05.22
HC02-101
南京华聪工程技术有限公司 |  |  |  | 焊工考试弯曲试验报告 | [8 empty] | 报告编号 |  | LXR24-019(HK)-004
委托检验单位 |  |  |  | 华聪考试部 | [6 empty] | 检测环境 |  | 温度℃ |  | 21
检验检测单位 |  |  |  | 华聪检测试验部 | [8 empty] | 湿度% |  | 44
委 托 编 号 |  |  |  | HCWQ24-019-001 | [6 empty] | 检测地点及设备 |  | 物理试验室，万能试验机WEW-300B
试件编号 | 试样编号：材质/规格/状态 |  |  | 面弯 |  | 背弯 | 侧弯 |  | 压头直径（mm） |  | 辊筒间距离（mm） |  | 弯曲角度（°） | 缺欠类型及尺寸 |  |  | 检测结论
RS5-1-1 | RS5-1-1-1#Q345B/Φ57*12mm/AW |  |  | / |  | / | √ |  | 38 |  | 60 |  | 180 | 无 |  |  | 合格
RS5-1-1 | RS5-1-1-2#Q345B/Φ57*12mm/AW |  |  | / |  | / | √ |  | 38 |  | 60 |  | 180 | 无 |  |  | 合格
RS5-2-1 | RS5-2-1-1#S30408/Φ57*12mm/AW |  |  | / |  | / | √ |  | 38 |  | 60 |  | 180 | 无 |  |  | 合格
RS5-2-1 | RS5-2-1-2#S30408/Φ57*12mm/AW |  |  | / |  | / | √ |  | 38 |  | 60 |  | 180 | 无 |  |  | 合格
以下空白
试验方法标准 |  | GB/T2653-2008 | [5 empty] | 验收标准 |  |  |  | TSG Z6002-2010
批 准 |  |  | 日 期 |  | 审 核 |  |  |  |  | 日 期 |  | 试 验 员 |  |  |  | 日 期
|  |  | 2024.05.22 | [6 empty] | 2024.05.22 | [5 empty] | 2024.05.22
HC02-101
南京华聪工程技术有限公司 |  |  |  | 焊工考试弯曲试验报告 | [8 empty] | 报告编号 |  | LXR24-019(HK)-005
委托检验单位 |  |  |  | 华聪考试部 | [6 empty] | 检测环境 |  | 温度℃ |  | 21
检验检测单位 |  |  |  | 华聪检测试验部 | [8 empty] | 湿度% |  | 44
委 托 编 号 |  |  |  | HCWQ24-019-001 | [6 empty] | 检测地点及设备 |  | 物理试验室，万能试验机WEW-300B
试件编号 | 试样编号：材质/规格/状态 |  |  | 面弯 |  | 背弯 | 侧弯 |  | 压头直径（mm） |  | 辊筒间距离（mm） |  | 弯曲角度（°） | 缺欠类型及尺寸 |  |  | 检测结论
RS6-1-1 | RS6-1-1-1#Q345B/Φ57*12mm/AW |  |  | / |  | / | √ |  | 38 |  | 60 |  | 180 | 无 |  |  | 合格
RS6-1-1 | RS6-1-1-2#Q345B/Φ57*12mm/AW |  |  | / |  | / | √ |  | 38 |  | 60 |  | 180 | 无 |  |  | 合格
RS6-2-1 | RS6-2-1-1#S30408/Φ57*12mm/AW |  |  | / |  | / | √ |  | 38 |  | 60 |  | 180 | 无 |  |  | 合格
RS6-2-1 | RS6-2-1-2#S30408/Φ57*12mm/AW |  |  | / |  | / | √ |  | 38 |  | 60 |  | 180 | 无 |  |  | 合格
RS6-3-1 | RS6-3-1-1#S30408/Φ14*3mm/AW |  |  | √ |  | / | / |  | 12 |  | 21 |  | 180 | 无 |  |  | 合格
RS6-3-1 | RS6-3-1-2#S30408/Φ14*3mm/AW |  |  | / |  | √ | / |  | 12 |  | 21 |  | 180 | 无 |  |  | 合格
以下空白
试验方法标准 |  | GB/T2653-2008 | [5 empty] | 验收标准 |  |  |  | TSG Z6002-2010
批 准 |  |  | 日 期 |  | 审 核 |  |  |  |  | 日 期 |  | 试 验 员 |  |  |  | 日 期
|  |  | 2024.05.22 | [6 empty] | 2024.05.22 | [5 empty] | 2024.05.22
HC02-101
南京华聪工程技术有限公司 |  |  |  | 焊工考试弯曲试验报告 | [8 empty] | 报告编号 |  | LXR24-019(HK)-006
委托检验单位 |  |  |  | 华聪考试部 | [6 empty] | 检测环境 |  | 温度℃ |  | 21
检验检测单位 |  |  |  | 华聪检测试验部 | [8 empty] | 湿度% |  | 44
委 托 编 号 |  |  |  | HCWQ24-019-001 | [6 empty] | 检测地点及设备 |  | 物理试验室，万能试验机WEW-300B
试件编号 | 试样编号：材质/规格/状态 |  |  | 面弯 |  | 背弯 | 侧弯 |  | 压头直径（mm） |  | 辊筒间距离（mm） |  | 弯曲角度（°） | 缺欠类型及尺寸 |  |  | 检测结论
RS7-1-1 | RS7-1-1-1#12Cr5Mo/Φ57*12mm/SR |  |  | / |  | / | √ |  | 38 |  | 60 |  | 180 | 无 |  |  | 合格
RS7-1-1 | RS7-1-1-2#12Cr5Mo/Φ57*12mm/SR |  |  | / |  | / | √ |  | 38 |  | 60 |  | 180 | 无 |  |  | 合格
以下空白
试验方法标准 |  | GB/T2653-2008 | [5 empty] | 验收标准 |  |  |  | TSG Z6002-2010
批 准 |  |  | 日 期 |  | 审 核 |  |  |  |  | 日 期 |  | 试 验 员 |  |  |  | 日 期
|  |  | 2024.05.22 | [6 empty] | 2024.05.22 | [5 empty] | 2024.05.22
HC02-101
南京华聪工程技术有限公司 |  |  |  | 焊工考试弯曲试验报告 | [8 empty] | 报告编号 |  | LXR24-019(HK)-007
委托检验单位 |  |  |  | 华聪考试部 | [6 empty] | 检测环境 |  | 温度℃ |  | 21
检验检测单位 |  |  |  | 华聪检测试验部 | [8 empty] | 湿度% |  | 44
委 托 编 号 |  |  |  | HCWQ24-019-001 | [6 empty] | 检测地点及设备 |  | 物理试验室，万能试验机WEW-300B
试件编号 | 试样编号：材质/规格/状态 |  |  | 面弯 |  | 背弯 | 侧弯 |  | 压头直径（mm） |  | 辊筒间距离（mm） |  | 弯曲角度（°） | 缺欠类型及尺寸 |  |  | 检测结论
RS8-1-1 | RS8-1-1-1#Q345B/Φ57*12mm/AW |  |  | / |  | / | √ |  | 38 |  | 60 |  | 180 | 无 |  |  | 合格
RS8-1-1 | RS8-1-1-2#Q345B/Φ57*12mm/AW |  |  | / |  | / | √ |  | 38 |  | 60 |  | 180 | 无 |  |  | 合格
RS8-2-1 | RS8-2-1-1#S30408/Φ57*12mm/AW |  |  | / |  | / | √ |  | 38 |  | 60 |  | 180 | 无 |  |  | 合格
RS8-2-1 | RS8-2-1-2#S30408/Φ57*12mm/AW |  |  | / |  | / | √ |  | 38 |  | 60 |  | 180 | 无 |  |  | 合格
以下空白
试验方法标准 |  | GB/T2653-2008 | [5 empty] | 验收标准 |  |  |  | TSG Z6002-2010
批 准 |  |  | 日 期 |  | 审 核 |  |  |  |  | 日 期 |  | 试 验 员 |  |  |  | 日 期
|  |  | 2024.05.22 | [6 empty] | 2024.05.22 | [5 empty] | 2024.05.22
HC02-101
南京华聪工程技术有限公司 |  |  |  | 焊工考试弯曲试验报告 | [8 empty] | 报告编号 |  | LXR24-019(HK)-008
委托检验单位 |  |  |  | 华聪考试部 | [6 empty] | 检测环境 |  | 温度℃ |  | 21
检验检测单位 |  |  |  | 华聪检测试验部 | [8 empty] | 湿度% |  | 44
委 托 编 号 |  |  |  | HCWQ24-019-001 | [6 empty] | 检测地点及设备 |  | 物理试验室，万能试验机WEW-300B
试件编号 | 试样编号：材质/规格/状态 |  |  | 面弯 |  | 背弯 | 侧弯 |  | 压头直径（mm） |  | 辊筒间距离（mm） |  | 弯曲角度（°） | 缺欠类型及尺寸 |  |  | 检测结论
RS9-1-1 | RS9-1-1-1#Q345B/Φ14*3mm/AW |  |  | √ |  | / | / |  | 12 |  | 21 |  | 180 | 无 |  |  | 合格
RS9-1-1 | RS9-1-1-2#Q345B/Φ14*3mm/AW |  |  | / |  | √ | / |  | 12 |  | 21 |  | 180 | 无 |  |  | 合格
RS9-2-1 | RS9-2-1-1#S30408/Φ14*3mm/AW |  |  | √ |  | / | / |  | 12 |  | 21 |  | 180 | 无 |  |  | 合格
RS9-2-1 | RS9-2-1-2#S30408/Φ14*3mm/AW |  |  | / |  | √ | / |  | 12 |  | 21 |  | 180 | 无 |  |  | 合格
以下空白
试验方法标准 |  | GB/T2653-2008 | [5 empty] | 验收标准 |  |  |  | TSG Z6002-2010
批 准 |  |  | 日 期 |  | 审 核 |  |  |  |  | 日 期 |  | 试 验 员 |  |  |  | 日 期
|  |  | 2024.05.22 | [6 empty] | 2024.05.22 | [5 empty] | 2024.05.22
HC02-101
南京华聪工程技术有限公司 |  |  |  | 焊工考试弯曲试验报告 | [8 empty] | 报告编号 |  | LXR24-019(HK)-009
委托检验单位 |  |  |  | 华聪考试部 | [6 empty] | 检测环境 |  | 温度℃ |  | 21
检验检测单位 |  |  |  | 华聪检测试验部 | [8 empty] | 湿度% |  | 44
委 托 编 号 |  |  |  | HCWQ24-019-001 | [6 empty] | 检测地点及设备 |  | 物理试验室，万能试验机WEW-300B
试件编号 | 试样编号：材质/规格/状态 |  |  | 面弯 |  | 背弯 | 侧弯 |  | 压头直径（mm） |  | 辊筒间距离（mm） |  | 弯曲角度（°） | 缺欠类型及尺寸 |  |  | 检测结论
RS10-1-1 | RS10-1-1-1#Q345B/Φ57*12mm/AW |  |  | / |  | / | √ |  | 38 |  | 60 |  | 180 | 无 |  |  | 合格
RS10-1-1 | RS10-1-1-2#Q345B/Φ57*12mm/AW |  |  | / |  | / | √ |  | 38 |  | 60 |  | 180 | 无 |  |  | 合格
RS10-2-1 | RS10-2-1-1#S30408/Φ57*12mm/AW |  |  | / |  | / | √ |  | 38 |  | 60 |  | 180 | 无 |  |  | 合格
RS10-2-1 | RS10-2-1-2#S30408/Φ57*12mm/AW |  |  | / |  | / | √ |  | 38 |  | 60 |  | 180 | 无 |  |  | 合格
以下空白
试验方法标准 |  | GB/T2653-2008 | [5 empty] | 验收标准 |  |  |  | TSG Z6002-2010
批 准 |  |  | 日 期 |  | 审 核 |  |  |  |  | 日 期 |  | 试 验 员 |  |  |  | 日 期
|  |  | 2024.05.22 | [6 empty] | 2024.05.22 | [5 empty] | 2024.05.22
HC02-101
南京华聪工程技术有限公司 |  |  |  | 焊工考试弯曲试验报告 | [8 empty] | 报告编号 |  | LXR24-019(HK)-010
委托检验单位 |  |  |  | 华聪考试部 | [6 empty] | 检测环境 |  | 温度℃ |  | 21
检验检测单位 |  |  |  | 华聪检测试验部 | [8 empty] | 湿度% |  | 44
委 托 编 号 |  |  |  | HCWQ24-019-001 | [6 empty] | 检测地点及设备 |  | 物理试验室，万能试验机WEW-300B
试件编号 | 试样编号：材质/规格/状态 |  |  | 面弯 |  | 背弯 | 侧弯 |  | 压头直径（mm） |  | 辊筒间距离（mm） |  | 弯曲角度（°） | 缺欠类型及尺寸 |  |  | 检测结论
RS11-1 | RS11-1-1#Q345R/δ=12mm/AW |  |  | / |  | / | √ |  | 38 |  | 60 |  | 180 | 无 |  |  | 合格
RS11-1 | RS11-1-2#Q345R/δ=12mm/AW |  |  | / |  | / | √ |  | 38 |  | 60 |  | 180 | 无 |  |  | 合格
RS11-2 | RS11-2-1#Q345R/δ=12mm/AW |  |  | / |  | / | √ |  | 38 |  | 60 |  | 180 | 无 |  |  | 合格
RS11-2 | RS11-2-2#Q345R/δ=12mm/AW |  |  | / |  | / | √ |  | 38 |  | 60 |  | 180 | 无 |  |  | 合格
以下空白
试验方法标准 |  | GB/T2653-2008 | [5 empty] | 验收标准 |  |  |  | TSG Z6002-2010
批 准 |  |  | 日 期 |  | 审 核 |  |  |  |  | 日 期 |  | 试 验 员 |  |  |  | 日 期
|  |  | 2024.05.22 | [6 empty] | 2024.05.22 | [5 empty] | 2024.05.22
HC02-101
南京华聪工程技术有限公司 |  |  |  | 焊工考试弯曲试验报告 | [8 empty] | 报告编号 |  | LXR24-019(HK)-011
委托检验单位 |  |  |  | 华聪考试部 | [6 empty] | 检测环境 |  | 温度℃ |  | 21
检验检测单位 |  |  |  | 华聪检测试验部 | [8 empty] | 湿度% |  | 44
委 托 编 号 |  |  |  | HCWQ24-019-001 | [6 empty] | 检测地点及设备 |  | 物理试验室，万能试验机WEW-300B
试件编号 | 试样编号：材质/规格/状态 |  |  | 面弯 |  | 背弯 | 侧弯 |  | 压头直径（mm） |  | 辊筒间距离（mm） |  | 弯曲角度（°） | 缺欠类型及尺寸 |  |  | 检测结论
RS12-1-1 | RS12-1-1-1#Q345B/Φ57*12mm/AW |  |  | / |  | / | √ |  | 38 |  | 60 |  | 180 | 无 |  |  | 合格
RS12-1-1 | RS12-1-1-2#Q345B/Φ57*12mm/AW |  |  | / |  | / | √ |  | 38 |  | 60 |  | 180 | 无 |  |  | 合格
RS12-2-1 | RS12-2-1-1#S30408/Φ57*12mm/AW |  |  | / |  | / | √ |  | 38 |  | 60 |  | 180 | 无 |  |  | 合格
RS12-2-1 | RS12-2-1-2#S30408/Φ57*12mm/AW |  |  | / |  | / | √ |  | 38 |  | 60 |  | 180 | 无 |  |  | 合格
以下空白
试验方法标准 |  | GB/T2653-2008 | [5 empty] | 验收标准 |  |  |  | TSG Z6002-2010
批 准 |  |  | 日 期 |  | 审 核 |  |  |  |  | 日 期 |  | 试 验 员 |  |  |  | 日 期
|  |  | 2024.05.22 | [6 empty] | 2024.05.22 | [5 empty] | 2024.05.22
HC02-101
南京华聪工程技术有限公司 |  |  |  | 焊工考试弯曲试验报告 | [8 empty] | 报告编号 |  | LXR24-019(HK)-012
委托检验单位 |  |  |  | 华聪考试部 | [6 empty] | 检测环境 |  | 温度℃ |  | 21
检验检测单位 |  |  |  | 华聪检测试验部 | [8 empty] | 湿度% |  | 44
委 托 编 号 |  |  |  | HCWQ24-019-001 | [6 empty] | 检测地点及设备 |  | 物理试验室，万能试验机WEW-300B
试件编号 | 试样编号：材质/规格/状态 |  |  | 面弯 |  | 背弯 | 侧弯 |  | 压头直径（mm） |  | 辊筒间距离（mm） |  | 弯曲角度（°） | 缺欠类型及尺寸 |  |  | 检测结论
RS13 | RS13-1#Q345B/Φ76*12mm/AW |  |  | / |  | / | √ |  | 38 |  | 60 |  | 180 | 无 |  |  | 合格
RS13 | RS13-2#Q345B/Φ76*12mm/AW |  |  | / |  | / | √ |  | 38 |  | 60 |  | 180 | 无 |  |  | 合格
以下空白
试验方法标准 |  | GB/T2653-2008 | [5 empty] | 验收标准 |  |  |  | TSG Z6002-2010
批 准 |  |  | 日 期 |  | 审 核 |  |  |  |  | 日 期 |  | 试 验 员 |  |  |  | 日 期
|  |  | 2024.05.22 | [6 empty] | 2024.05.22 | [5 empty] | 2024.05.22
HC02-101
南京华聪工程技术有限公司 |  |  |  | 焊工考试弯曲试验报告 | [8 empty] | 报告编号 |  | LXR24-019(HK)-013
委托检验单位 |  |  |  | 华聪考试部 | [6 empty] | 检测环境 |  | 温度℃ |  | 21
检验检测单位 |  |  |  | 华聪检测试验部 | [8 empty] | 湿度% |  | 44
委 托 编 号 |  |  |  | HCWQ24-019-001 | [6 empty] | 检测地点及设备 |  | 物理试验室，万能试验机WEW-300B
试件编号 | 试样编号：材质/规格/状态 |  |  | 面弯 |  | 背弯 | 侧弯 |  | 压头直径（mm） |  | 辊筒间距离（mm） |  | 弯曲角度（°） | 缺欠类型及尺寸 |  |  | 检测结论
RS14-1 | RS14-1-1#Q345B/Φ76*12mm/AW |  |  | / |  | / | √ |  | 38 |  | 60 |  | 180 | 无 |  |  | 合格
RS14-1 | RS14-1-2#Q345B/Φ76*12mm/AW |  |  | / |  | / | √ |  | 38 |  | 60 |  | 180 | 无 |  |  | 合格
RS14-2 | RS14-2-1#S30408/Φ76*12mm/AW |  |  | / |  | / | √ |  | 38 |  | 60 |  | 180 | 无 |  |  | 合格
RS14-2 | RS14-2-2#S30408/Φ76*12mm/AW |  |  | / |  | / | √ |  | 38 |  | 60 |  | 180 | 无 |  |  | 合格
以下空白
试验方法标准 |  | GB/T2653-2008 | [5 empty] | 验收标准 |  |  |  | TSG Z6002-2010
批 准 |  |  | 日 期 |  | 审 核 |  |  |  |  | 日 期 |  | 试 验 员 |  |  |  | 日 期
|  |  | 2024.05.22 | [6 empty] | 2024.05.22 | [5 empty] | 2024.05.22
HC02-101
南京华聪工程技术有限公司 |  |  |  | 焊工考试弯曲试验报告 | [8 empty] | 报告编号 |  | LXR24-019(HK)-014
委托检验单位 |  |  |  | 华聪考试部 | [6 empty] | 检测环境 |  | 温度℃ |  | 21
检验检测单位 |  |  |  | 华聪检测试验部 | [8 empty] | 湿度% |  | 44
委 托 编 号 |  |  |  | HCWQ24-019-001 | [6 empty] | 检测地点及设备 |  | 物理试验室，万能试验机WEW-300B
试件编号 | 试样编号：材质/规格/状态 |  |  | 面弯 |  | 背弯 | 侧弯 |  | 压头直径（mm） |  | 辊筒间距离（mm） |  | 弯曲角度（°） | 缺欠类型及尺寸 |  |  | 检测结论
RS15-1-1 | RS15-1-1-1#Q345B/Φ57*12mm/AW |  |  | / |  | / | √ |  | 38 |  | 60 |  | 180 | 无 |  |  | 合格
RS15-1-1 | RS15-1-1-2#Q345B/Φ57*12mm/AW |  |  | / |  | / | √ |  | 38 |  | 60 |  | 180 | 无 |  |  | 合格
RS15-2-1 | RS15-2-1-1#S30408/Φ57*12mm/AW |  |  | / |  | / | √ |  | 38 |  | 60 |  | 180 | 无 |  |  | 合格
RS15-2-1 | RS15-2-1-2#S30408/Φ57*12mm/AW |  |  | / |  | / | √ |  | 38 |  | 60 |  | 180 | 无 |  |  | 合格
以下空白
试验方法标准 |  | GB/T2653-2008 | [5 empty] | 验收标准 |  |  |  | TSG Z6002-2010
批 准 |  |  | 日 期 |  | 审 核 |  |  |  |  | 日 期 |  | 试 验 员 |  |  |  | 日 期
|  |  | 2024.05.22 | [6 empty] | 2024.05.22 | [5 empty] | 2024.05.22
HC02-101
南京华聪工程技术有限公司 |  |  |  | 焊工考试弯曲试验报告 | [8 empty] | 报告编号 |  | LXR24-019(HK)-015
委托检验单位 |  |  |  | 华聪考试部 | [6 empty] | 检测环境 |  | 温度℃ |  | 21
检验检测单位 |  |  |  | 华聪检测试验部 | [8 empty] | 湿度% |  | 44
委 托 编 号 |  |  |  | HCWQ24-019-001 | [6 empty] | 检测地点及设备 |  | 物理试验室，万能试验机WEW-300B
试件编号 | 试样编号：材质/规格/状态 |  |  | 面弯 |  | 背弯 | 侧弯 |  | 压头直径（mm） |  | 辊筒间距离（mm） |  | 弯曲角度（°） | 缺欠类型及尺寸 |  |  | 检测结论
RS16-1-1 | RS16-1-1-1#Q345B/Φ57*12mm/AW |  |  | / |  | / | √ |  | 38 |  | 60 |  | 180 | 无 |  |  | 合格
RS16-1-1 | RS16-1-1-2#Q345B/Φ57*12mm/AW |  |  | / |  | / | √ |  | 38 |  | 60 |  | 180 | 无 |  |  | 合格
RS16-2-1 | RS16-2-1-1#S30408/Φ57*12mm/AW |  |  | / |  | / | √ |  | 38 |  | 60 |  | 180 | 无 |  |  | 合格
RS16-2-1 | RS16-2-1-2#S30408/Φ57*12mm/AW |  |  | / |  | / | √ |  | 38 |  | 60 |  | 180 | 无 |  |  | 合格
以下空白
试验方法标准 |  | GB/T2653-2008 | [5 empty] | 验收标准 |  |  |  | TSG Z6002-2010
批 准 |  |  | 日 期 |  | 审 核 |  |  |  |  | 日 期 |  | 试 验 员 |  |  |  | 日 期
|  |  | 2024.05.22 | [6 empty] | 2024.05.22 | [5 empty] | 2024.05.22
HC02-101
南京华聪工程技术有限公司 |  |  |  | 焊工考试弯曲试验报告 | [8 empty] | 报告编号 |  | LXR24-019(HK)-016
委托检验单位 |  |  |  | 华聪考试部 | [6 empty] | 检测环境 |  | 温度℃ |  | 21
检验检测单位 |  |  |  | 华聪检测试验部 | [8 empty] | 湿度% |  | 44
委 托 编 号 |  |  |  | HCWQ24-019-001 | [6 empty] | 检测地点及设备 |  | 物理试验室，万能试验机WEW-300B
试件编号 | 试样编号：材质/规格/状态 |  |  | 面弯 |  | 背弯 | 侧弯 |  | 压头直径（mm） |  | 辊筒间距离（mm） |  | 弯曲角度（°） | 缺欠类型及尺寸 |  |  | 检测结论
RS17 | RS17-1#Q345B/Φ76*12mm/AW |  |  | / |  | / | √ |  | 38 |  | 60 |  | 180 | 无 |  |  | 合格
RS17 | RS17-2#Q345B/Φ76*12mm/AW |  |  | / |  | / | √ |  | 38 |  | 60 |  | 180 | 无 |  |  | 合格
以下空白
试验方法标准 |  | GB/T2653-2008 | [5 empty] | 验收标准 |  |  |  | TSG Z6002-2010
批 准 |  |  | 日 期 |  | 审 核 |  |  |  |  | 日 期 |  | 试 验 员 |  |  |  | 日 期
|  |  | 2024.05.22 | [6 empty] | 2024.05.22 | [5 empty] | 2024.05.22
HC02-101
南京华聪工程技术有限公司 |  |  |  | 焊工考试弯曲试验报告 | [8 empty] | 报告编号 |  | LXR24-019(HK)-017
委托检验单位 |  |  |  | 华聪考试部 | [6 empty] | 检测环境 |  | 温度℃ |  | 21
检验检测单位 |  |  |  | 华聪检测试验部 | [8 empty] | 湿度% |  | 44
委 托 编 号 |  |  |  | HCWQ24-019-001 | [6 empty] | 检测地点及设备 |  | 物理试验室，万能试验机WEW-300B
试件编号 | 试样编号：材质/规格/状态 |  |  | 面弯 |  | 背弯 | 侧弯 |  | 压头直径（mm） |  | 辊筒间距离（mm） |  | 弯曲角度（°） | 缺欠类型及尺寸 |  |  | 检测结论
RS18-1-1 | RS18-1-1-1#Q345B/Φ57*12mm/AW |  |  | / |  | / | √ |  | 38 |  | 60 |  | 180 | 无 |  |  | 合格
RS18-1-1 | RS18-1-1-2#Q345B/Φ57*12mm/AW |  |  | / |  | / | √ |  | 38 |  | 60 |  | 180 | 无 |  |  | 合格
RS18-2-1 | RS18-2-1-1#S30408/Φ57*12mm/AW |  |  | / |  | / | √ |  | 38 |  | 60 |  | 180 | 无 |  |  | 合格
RS18-2-1 | RS18-2-1-2#S30408/Φ57*12mm/AW |  |  | / |  | / | √ |  | 38 |  | 60 |  | 180 | 无 |  |  | 合格
以下空白
试验方法标准 |  | GB/T2653-2008 | [5 empty] | 验收标准 |  |  |  | TSG Z6002-2010
批 准 |  |  | 日 期 |  | 审 核 |  |  |  |  | 日 期 |  | 试 验 员 |  |  |  | 日 期
|  |  | 2024.05.22 | [6 empty] | 2024.05.22 | [5 empty] | 2024.05.22
HC02-101
南京华聪工程技术有限公司 |  |  |  | 焊工考试弯曲试验报告 | [8 empty] | 报告编号 |  | LXR24-019(HK)-018
委托检验单位 |  |  |  | 华聪考试部 | [6 empty] | 检测环境 |  | 温度℃ |  | 21
检验检测单位 |  |  |  | 华聪检测试验部 | [8 empty] | 湿度% |  | 44
委 托 编 号 |  |  |  | HCWQ24-019-001 | [6 empty] | 检测地点及设备 |  | 物理试验室，万能试验机WEW-300B
试件编号 | 试样编号：材质/规格/状态 |  |  | 面弯 |  | 背弯 | 侧弯 |  | 压头直径（mm） |  | 辊筒间距离（mm） |  | 弯曲角度（°） | 缺欠类型及尺寸 |  |  | 检测结论
RS19-1-1 | RS19-1-1-1#Q345B/Φ57*12mm/AW |  |  | / |  | / | √ |  | 38 |  | 60 |  | 180 | 无 |  |  | 合格
RS19-1-1 | RS19-1-1-2#Q345B/Φ57*12mm/AW |  |  | / |  | / | √ |  | 38 |  | 60 |  | 180 | 无 |  |  | 合格
RS19-2-1 | RS19-2-1-1#S30408/Φ57*12mm/AW |  |  | / |  | / | √ |  | 38 |  | 60 |  | 180 | 无 |  |  | 合格
RS19-2-1 | RS19-2-1-2#S30408/Φ57*12mm/AW |  |  | / |  | / | √ |  | 38 |  | 60 |  | 180 | 无 |  |  | 合格
以下空白
试验方法标准 |  | GB/T2653-2008 | [5 empty] | 验收标准 |  |  |  | TSG Z6002-2010
批 准 |  |  | 日 期 |  | 审 核 |  |  |  |  | 日 期 |  | 试 验 员 |  |  |  | 日 期
|  |  | 2024.05.22 | [6 empty] | 2024.05.22 | [5 empty] | 2024.05.22
HC02-101
南京华聪工程技术有限公司 |  |  |  | 焊工考试弯曲试验报告 | [8 empty] | 报告编号 |  | LXR24-019(HK)-019
委托检验单位 |  |  |  | 华聪考试部 | [6 empty] | 检测环境 |  | 温度℃ |  | 21
检验检测单位 |  |  |  | 华聪检测试验部 | [8 empty] | 湿度% |  | 44
委 托 编 号 |  |  |  | HCWQ24-019-002 | [6 empty] | 检测地点及设备 |  | 物理试验室，万能试验机WEW-300B
试件编号 | 试样编号：材质/规格/状态 |  |  | 面弯 |  | 背弯 | 侧弯 |  | 压头直径（mm） |  | 辊筒间距离（mm） |  | 弯曲角度（°） | 缺欠类型及尺寸 |  |  | 检测结论
RS7-2-1 | RS7-2-1-1#S30408/Φ57*12mm/AW |  |  | / |  | / | √ |  | 38 |  | 60 |  | 180 | 无 |  |  | 合格
RS7-2-1 | RS7-2-1-2#S30408/Φ57*12mm/AW |  |  | / |  | / | √ |  | 38 |  | 60 |  | 180 | 无 |  |  | 合格
以下空白
试验方法标准 |  | GB/T2653-2008 | [5 empty] | 验收标准 |  |  |  | TSG Z6002-2010
批 准 |  |  | 日 期 |  | 审 核 |  |  |  |  | 日 期 |  | 试 验 员 |  |  |  | 日 期
|  |  | 2024.05.23 | [6 empty] | 2024.05.23 | [5 empty] | 2024.05.23
HC02-101
南京华聪工程技术有限公司 |  |  |  | 焊工考试弯曲试验报告 | [8 empty] | 报告编号 |  | LXR24-019(HK)-020
委托检验单位 |  |  |  | 华聪考试部 | [6 empty] | 检测环境 |  | 温度℃ |  | 21
检验检测单位 |  |  |  | 华聪检测试验部 | [8 empty] | 湿度% |  | 44
委 托 编 号 |  |  |  | HCWQ24-019-002 | [6 empty] | 检测地点及设备 |  | 物理试验室，万能试验机WEW-300B
试件编号 | 试样编号：材质/规格/状态 |  |  | 面弯 |  | 背弯 | 侧弯 |  | 压头直径（mm） |  | 辊筒间距离（mm） |  | 弯曲角度（°） | 缺欠类型及尺寸 |  |  | 检测结论
RS20-1-1 | RS20-1-1-1#Q345B/Φ57*12mm/AW |  |  | / |  | / | √ |  | 38 |  | 60 |  | 180 | 无 |  |  | 合格
RS20-1-1 | RS20-1-1-2#Q345B/Φ57*12mm/AW |  |  | / |  | / | √ |  | 38 |  | 60 |  | 180 | 无 |  |  | 合格
RS20-2-1 | RS20-2-1-1#S30408/Φ57*12mm/AW |  |  | / |  | / | √ |  | 38 |  | 60 |  | 180 | 无 |  |  | 合格
RS20-2-1 | RS20-2-1-2#S30408/Φ57*12mm/AW |  |  | / |  | / | √ |  | 38 |  | 60 |  | 180 | 无 |  |  | 合格
以下空白
试验方法标准 |  | GB/T2653-2008 | [5 empty] | 验收标准 |  |  |  | TSG Z6002-2010
批 准 |  |  | 日 期 |  | 审 核 |  |  |  |  | 日 期 |  | 试 验 员 |  |  |  | 日 期
|  |  | 2024.05.23 | [6 empty] | 2024.05.23 | [5 empty] | 2024.05.23
HC02-101
南京华聪工程技术有限公司 |  |  |  | 焊工考试弯曲试验报告 | [8 empty] | 报告编号 |  | LXR24-019(HK)-021
委托检验单位 |  |  |  | 华聪考试部 | [6 empty] | 检测环境 |  | 温度℃ |  | 21
检验检测单位 |  |  |  | 华聪检测试验部 | [8 empty] | 湿度% |  | 44
委 托 编 号 |  |  |  | HCWQ24-019-002 | [6 empty] | 检测地点及设备 |  | 物理试验室，万能试验机WEW-300B
试件编号 | 试样编号：材质/规格/状态 |  |  | 面弯 |  | 背弯 | 侧弯 |  | 压头直径（mm） |  | 辊筒间距离（mm） |  | 弯曲角度（°） | 缺欠类型及尺寸 |  |  | 检测结论
RS21-1 | RS21-1-1#Q345B/Φ57*12mm/AW |  |  | / |  | / | √ |  | 38 |  | 60 |  | 180 | 无 |  |  | 合格
RS21-1 | RS21-1-2#Q345B/Φ57*12mm/AW |  |  | / |  | / | √ |  | 38 |  | 60 |  | 180 | 无 |  |  | 合格
以下空白
试验方法标准 |  | GB/T2653-2008 | [5 empty] | 验收标准 |  |  |  | TSG Z6002-2010
批 准 |  |  | 日 期 |  | 审 核 |  |  |  |  | 日 期 |  | 试 验 员 |  |  |  | 日 期
|  |  | 2024.05.23 | [6 empty] | 2024.05.23 | [5 empty] | 2024.05.23
HC02-101
南京华聪工程技术有限公司 |  |  |  | 焊工考试弯曲试验报告 | [8 empty] | 报告编号 |  | LXR24-019(HK)-022
委托检验单位 |  |  |  | 华聪考试部 | [6 empty] | 检测环境 |  | 温度℃ |  | 21
检验检测单位 |  |  |  | 华聪检测试验部 | [8 empty] | 湿度% |  | 44
委 托 编 号 |  |  |  | HCWQ24-019-002 | [6 empty] | 检测地点及设备 |  | 物理试验室，万能试验机WEW-300B
试件编号 | 试样编号：材质/规格/状态 |  |  | 面弯 |  | 背弯 | 侧弯 |  | 压头直径（mm） |  | 辊筒间距离（mm） |  | 弯曲角度（°） | 缺欠类型及尺寸 |  |  | 检测结论
RS22 | RS22-1#Q345R/δ=12mm/AW |  |  | / |  | / | √ |  | 38 |  | 60 |  | 180 | 无 |  |  | 合格
RS22 | RS22-2#Q345R/δ=12mm/AW |  |  | / |  | / | √ |  | 38 |  | 60 |  | 180 | 无 |  |  | 合格
以下空白
试验方法标准 |  | GB/T2653-2008 | [5 empty] | 验收标准 |  |  |  | TSG Z6002-2010
批 准 |  |  | 日 期 |  | 审 核 |  |  |  |  | 日 期 |  | 试 验 员 |  |  |  | 日 期
|  |  | 2024.05.23 | [6 empty] | 2024.05.23 | [5 empty] | 2024.05.23
HC02-101
南京华聪工程技术有限公司 |  |  |  | 焊工考试弯曲试验报告 | [8 empty] | 报告编号 |  | LXR24-019(HK)-023
委托检验单位 |  |  |  | 华聪考试部 | [6 empty] | 检测环境 |  | 温度℃ |  | 21
检验检测单位 |  |  |  | 华聪检测试验部 | [8 empty] | 湿度% |  | 44
委 托 编 号 |  |  |  | HCWQ24-019-002 | [6 empty] | 检测地点及设备 |  | 物理试验室，万能试验机WEW-300B
试件编号 | 试样编号：材质/规格/状态 |  |  | 面弯 |  | 背弯 | 侧弯 |  | 压头直径（mm） |  | 辊筒间距离（mm） |  | 弯曲角度（°） | 缺欠类型及尺寸 |  |  | 检测结论
RS23-1 | RS23-1-1#Q345R/δ=12mm/AW |  |  | / |  | / | √ |  | 38 |  | 60 |  | 180 | 无 |  |  | 合格
RS23-1 | RS23-1-2#Q345R/δ=12mm/AW |  |  | / |  | / | √ |  | 38 |  | 60 |  | 180 | 无 |  |  | 合格
以下空白
试验方法标准 |  | GB/T2653-2008 | [5 empty] | 验收标准 |  |  |  | TSG Z6002-2010
批 准 |  |  | 日 期 |  | 审 核 |  |  |  |  | 日 期 |  | 试 验 员 |  |  |  | 日 期
|  |  | 2024.05.23 | [6 empty] | 2024.05.23 | [5 empty] | 2024.05.23

## 宏观报告
HC02-68
南京华聪工程技术有限公司 |  |  | 宏观金相检测报告 |  |  | 第 1页 共 1 页
[6 empty] | 报告编号 |  |  | JXR24-019(HK)-001
试样名称 |  |  | 焊工考试试件 |  |  | 试样标记 |  |  | RS20-3-1
材质/规格/状态 |  |  | Q345R+Q345B/δ=12+Φ57×6mm/AW |  |  | 温/湿度 |  |  | 21℃/44%
委托验收单位 |  |  | 南京华聪考试部 |  |  | 检测类别 |  |  | 宏观金相
宏观检查 | 在放大5倍放大镜下检查焊缝和热影响区：无裂纹、无未熔合、无气孔、无夹渣、焊缝根部已焊透。 试样编号分别为RS20-3-1-1合格、RS20-3-1-2合格、RS20-3-1-3合格、RS20-3-1-4合格。
合格要求 | ①无裂纹和未熔合； ②焊缝根部焊透或不焊透； ③气孔或夹渣＜1.5mm，当气孔夹渣0.5mm＞Φ＜1.5mm数量＜1个，＜0.5气孔夹渣＜3个。
试验方法标准 | GB/T226-2015 |  |  | 腐蚀剂类别 | 碳素钢、合金钢：10%硝酸酒精溶液 不锈钢：硫酸铜盐酸水溶液
验收标准 | TSG Z6002-2010 |  |  | 检测结论 | 符合标准要求
备 注 | 委托编号：HCHG24-019-001
注 意 事 项 | 1、对本报告中检测结果有异议者，请在接到报告后15天内向本公司提出，逾期未提出异议的，视为承认检验结果。 2、报告只对来样负责；报告未加盖本公司公章无效。 3、受检剩余样品，务必在一个月内领回，逾期不领，本公司自行处理。 | [5 empty] | 检测地点：试验室2
[7 empty] | 主要设备 |  | 腐蚀装置
批 准 |  | 日 期 |  | 校 核 | 日 期 |  |  | 试 验 员 |  | 日 期
|  | 2024.05.23 |  |  | 2024.05.23 |  |  |  |  | 2024.05.23
HC02-68
南京华聪工程技术有限公司 |  |  | 宏观金相检测报告 |  |  | 第 1页 共 1 页
[6 empty] | 报告编号 |  |  | JXR24-019(HK)-002
试样名称 |  |  | 焊工考试试件 |  |  | 试样标记 |  |  | RS23-2-1
材质/规格/状态 |  |  | 12Cr5Mo+S30408/δ=12+Φ57×6mm/AW |  |  | 温/湿度 |  |  | 21℃/44%
委托验收单位 |  |  | 南京华聪考试部 |  |  | 检测类别 |  |  | 宏观金相
宏观检查 | 在放大5倍放大镜下检查焊缝和热影响区：无裂纹、无未熔合、无气孔、无夹渣、焊缝根部已焊透。 试样编号分别为RS23-2-1-1合格、RS23-2-1-2合格、RS23-2-1-3合格、RS23-2-1-4合格。
合格要求 | ①无裂纹和未熔合； ②焊缝根部焊透或不焊透； ③气孔或夹渣＜1.5mm，当气孔夹渣0.5mm＞Φ＜1.5mm数量＜1个，＜0.5气孔夹渣＜3个。
试验方法标准 | GB/T226-2015 |  |  | 腐蚀剂类别 | 碳素钢、合金钢：10%硝酸酒精溶液 不锈钢：硫酸铜盐酸水溶液
验收标准 | TSG Z6002-2010 |  |  | 检测结论 | 符合标准要求
备 注 | 委托编号：HCHG24-019-001
注 意 事 项 | 1、对本报告中检测结果有异议者，请在接到报告后15天内向本公司提出，逾期未提出异议的，视为承认检验结果。 2、报告只对来样负责；报告未加盖本公司公章无效。 3、受检剩余样品，务必在一个月内领回，逾期不领，本公司自行处理。 | [5 empty] | 检测地点：试验室2
[7 empty] | 主要设备 |  | 腐蚀装置
批 准 |  | 日 期 |  | 校 核 | 日 期 |  |  | 试 验 员 |  | 日 期
|  | 2024.05.23 |  |  | 2024.05.23 |  |  |  |  | 2024.05.23

## PT报告
HC02-63
南京华聪工程技术有限公司 |  |  |  | 渗透检测报告(一) |  |  |  |  | 工程名称 |  | 焊工取证考试第十九批
|  |  |  | 第 1页 共 1 页 |  |  |  |  | 报告编号 |  | PTR24-HGKS019-0001
委托单位 | 南京华聪考试部 |  |  |  | 检件名称 | 焊工考试试件 |  |  |  |  | 记录编号 |  |  | PTE24-HGKS019-0001
材 质 | Q345R |  |  |  | 检测数量 | 1件 |  |  |  |  | 检测比例 |  |  | 100%
规 格 | δ=12 |  |  |  | 坡口形式 | / |  |  |  |  | 表面状况 |  |  | 原始状态
试块类型 | 镀铬试块 |  |  |  | 焊接方法 | SMAW |  |  |  |  | 检测时机 |  |  | 原始状态
渗透检测方法 |  | Ⅱc-d |  |  |  | 检测标准及合格级别 | [5 empty] | NB/T47013.5-2015 Ⅰ级
名 称 |  | 牌 号 |  |  |  | 操 作 温 度 | [5 empty] | 21℃
渗 透 剂 |  | HR-ST |  |  |  | 渗 透 时 间 | [5 empty] | 12min
清 洗 剂 |  | HP-ST |  |  |  | 干 燥 时 间 | [5 empty] | 自然干燥
显 像 剂 |  | HD-ST |  |  |  | 显 像 时 间 | [5 empty] | 10min
检 测 结 果
检 件 编 号 |  | 缺 陷 |  |  |  |  | 一次结果 |  |  | 二次结果 |  | 最终结果 |  |  | 备 注
RS23-1 |  | / |  |  |  |  | 合格 |  |  | / |  | 合格
以下空白
1.共检测1处, 修磨0处, 补焊0处。 最终全部合格。 2.检测报告续表 □ 检测位置图 □。
检测结果： 合 格 |  |  | 检测人： PT-Ⅱ |  |  |  |  | 审核人： PT-Ⅱ |  |  |  |  | 检测专用章
|  |  | 2024年05月19日 |  |  |  |  | 2024年05月19日

## 热处理报告
南京华聪工程技术有限公司 |  | 焊工考试热处理记录 |  | 第 1 页 共 1 页
|  |  |  | 记录编号 |  | R24-019(HK)-0001
委托单位 |  | 南京华聪考试部 |  | 焊件材质 |  | 12Cr5Mo
热处理类别 |  | ■后热处理 ■退火处理 |  | 加热方式 |  | 后热处理火焰加热 退火处理热处理装置加热
后热处理参数 |  | 200~350℃ |  | 冷却方式 |  | 后热处理保温后缓冷 退火处理降温后缓冷
后热处理保温时间 |  | 30min |  | 测温方式 |  | 后热处理：测温枪 退火处理：自动测温
退火处理工艺
| 起始温度 | 升温速度 | 保温温度 | 保温时间 | 降温速度 | 冷却温度 | 备注
| 400℃ | 150℃/h | 700±20℃ | 120min | 140℃/h | 400℃
RS4-3 | 400 | 150 | 680 | 120 | 140 | 400
以下空白
热处理时间： 2024年05月16日08时00分~2024年05月16日15时00分
操作人/日期
南京华聪工程技术有限公司 |  | 焊工考试热处理记录 |  | 第 1 页 共 1 页
|  |  |  | 记录编号 |  | R24-019(HK)-0001
委托单位 |  | 南京华聪考试部 |  | 焊件材质 |  | 12Cr5Mo
热处理类别 |  | ■后热处理 ■退火处理 |  | 加热方式 |  | 后热处理火焰加热 退火处理热处理装置加热
后热处理参数 |  | 200~350℃ |  | 冷却方式 |  | 后热处理保温后缓冷 退火处理降温后缓冷
后热处理保温时间 |  | 30min |  | 测温方式 |  | 后热处理：测温枪 退火处理：自动测温
退火处理工艺
| 起始温度 | 升温速度 | 保温温度 | 保温时间 | 降温速度 | 冷却温度 | 备注
| 400℃ | 150℃/h | 700±20℃ | 120min | 140℃/h | 400℃
RS7-1 | 400 | 150 | 680 | 120 | 140 | 400
以下空白
热处理时间： 2024年05月16日08时00分~2024年05月16日15时00分
操作人/日期
南京华聪工程技术有限公司 |  | 焊工考试热处理记录 |  | 第 1 页 共 1 页
|  |  |  | 记录编号 |  | R24-019(HK)-0002
委托单位 |  | 南京华聪考试部 |  | 焊件材质 |  | 12Cr5Mo+S30408
热处理类别 |  | ■后热处理 ■退火处理 |  | 加热方式 |  | 后热处理火焰加热 退火处理热处理装置加热
后热处理参数 |  | 200~350℃ |  | 冷却方式 |  | 后热处理保温后缓冷 退火处理降温后缓冷
后热处理保温时间 |  | 30min |  | 测温方式 |  | 后热处理：测温枪 退火处理：自动测温
退火处理工艺
| 起始温度 | 升温速度 | 保温温度 | 保温时间 | 降温速度 | 冷却温度 | 备注
| 400℃ | 150℃/h | 700±20℃ | 120min | 140℃/h | 400℃
RS23-2 | 400 | 150 | 680 | 120 | 140 | 400
以下空白
热处理时间： 2024年05月17日08时00分~2024年05月17日15时00分
操作人/日期