## Sheet1
金属材料焊接操作技能考试检验记录表
姓名：${name} 考试编号:${exam_number}
焊接方法 |  | SMAW |  |  |  | 机动化程度 |  |  |  |  | ▇手工焊 机动焊 自动焊
焊接作业指导书编号 |  | HCWPS2494 |  |  |  | 试件金属材料类别代号 |  |  |  |  | FeⅡ
试件板材厚度 |  | δ=12 |  |  |  | 试件管材外径与壁厚 |  |  |  |  | Φ18×3
螺柱直径 |  | / |  |  |  | 填充金属材料类别代号、型号 |  |  |  |  | Fef3J
考试项目代号 |  | SMAW-FeⅡ-2FG-12/18-Fef3J
试件外观检查
焊缝表面状况 | 焊缝余高 |  |  | 焊缝余高差 |  |  | 比坡口每侧增宽 |  |  | 宽度差 |  |  | 焊缝边缘直线度
原始状态 | / |  |  | / |  |  | / |  |  | / |  |  | /
背面焊缝余高 | 裂纹 |  |  | 未熔合 |  |  | 夹渣 |  |  | 咬边 |  |  | 未焊透
1.8 | 无 |  |  | 无 |  |  | 无 |  |  | 无 |  |  | 无
背面凹坑 | 气孔 |  |  | 焊瘤 |  |  | 变形角度 |  |  | 错边量
无 | 无 |  |  | 无 |  |  | / |  |  | /
角焊缝凹凸度 |  | 焊脚 |  |  | 堆焊焊道对接不平度 |  |  |  | 堆焊焊道高度差 |  |  |  | 堆焊凹下量
0.6 |  | 2.1—8.5 |  |  | / |  |  |  | / |  |  |  | /
外观检查结果：（合格 、不合格）
检验员：尹红宇 日期：2024.03.06
无损检测
射线透照质量等级 |  |  | 焊缝缺陷等级 |  |  |  |  | 报告编号与日期 |  |  |  | 结果
/ |  |  | / |  |  |  |  | / |  |  |  | 口合格口不合格
渗透检测方法 |  |  | 渗透检测结果 |  |  |  |  | 报告编号与日期 |  |  |  | 结果
/ |  |  | / |  |  |  |  | / |  |  |  | 口合格口不合格
无损检测人员： 日期：
无损检测人员证书编号：