## Sheet1
HC02-63
南京华聪工程技术有限公司 |  |  |  | 渗透检测报告(一) |  |  |  |  | 工程名称 |  | 焊工取证考试第十九批
|  |  |  | 第 1页 共 1 页 |  |  |  |  | 报告编号 |  | PTR24-HGKS019-0001
委托单位 | 南京华聪考试部 |  |  |  | 检件名称 | 焊工考试试件 |  |  |  |  | 记录编号 |  |  | PTE24-HGKS019-0001
材 质 | Q345R |  |  |  | 检测数量 | 1件 |  |  |  |  | 检测比例 |  |  | 100%
规 格 | δ=12 |  |  |  | 坡口形式 | / |  |  |  |  | 表面状况 |  |  | 原始状态
试块类型 | 镀铬试块 |  |  |  | 焊接方法 | SMAW |  |  |  |  | 检测时机 |  |  | 原始状态
渗透检测方法 |  | Ⅱc-d |  |  |  | 检测标准及合格级别 | [5 empty] | NB/T47013.5-2015 Ⅰ级
名 称 |  | 牌 号 |  |  |  | 操 作 温 度 | [5 empty] | 21℃
渗 透 剂 |  | HR-ST |  |  |  | 渗 透 时 间 | [5 empty] | 12min
清 洗 剂 |  | HP-ST |  |  |  | 干 燥 时 间 | [5 empty] | 自然干燥
显 像 剂 |  | HD-ST |  |  |  | 显 像 时 间 | [5 empty] | 10min
检 测 结 果
检 件 编 号 |  | 缺 陷 |  |  |  |  | 一次结果 |  |  | 二次结果 |  | 最终结果 |  |  | 备 注
RS23-1 |  | / |  |  |  |  | 合格 |  |  | / |  | 合格
以下空白
1.共检测1处, 修磨0处, 补焊0处。 最终全部合格。 2.检测报告续表 □ 检测位置图 □。
检测结果： 合 格 |  |  | 检测人： PT-Ⅱ |  |  |  |  | 审核人： PT-Ⅱ |  |  |  |  | 检测专用章
|  |  | 2024年05月19日 |  |  |  |  | 2024年05月19日