## Sheet1
HC02-64
南京华聪工程技术有限公司 |  |  | 射线检测报告(一) | [7 empty] | 工程名称 |  |  | {projectName}
[11 empty] | 报告编号 |  |  | {reportNum}
|  |  | 第 1 页 共 1 页 | [7 empty] | 记录编号 |  |  | {reportNum}
委托单位 | 南京华聪考试部 | [5 empty] | 委托编号 |  | HCRT24-019-001 |  |  |  |  | 检件编号 |  | 见焊缝编号
单元名称 | 焊工考试试件 | [5 empty] | 检测标准 |  | NB/T47013.2-2015 |  |  |  |  | 合格级别 |  | Ⅱ级
规 格 | δ=12×300mm | [5 empty] | 技术等级 |  | AB级 |  |  |  |  | 焊接方法 |  | SMAW
材 质 | Q345R | [5 empty] | 检测时机 |  | 焊后 |  |  |  |  | 检测比例 |  | 100%
设备型号 | XXG-2505 | [5 empty] | 设备编号 |  | RT25-1 |  |  |  |  | 焦点尺寸 |  | 2.5×2.5mm
暗室处理 | 手工冲洗 | [5 empty] | 显影温度 |  | 20℃±2℃ |  |  |  |  | 显影时间 |  | 4-6min
胶片类型 | 锐科R400 | [5 empty] | 胶片规格 |  | 300×80 mm |  |  |  |  | 增感方式 |  | Pb前/后（0.03）mm
焦 距 | 700mm | [5 empty] | 透照方式 |  | 单壁单影 |  |  |  |  | 黑度范围 |  | 2.0-4.5
曝光时间 | 3.0min | [5 empty] | 管电压/源活度 |  | 170KV |  |  |  |  | 管 电 流 |  | 5mA
像质计型号 | Fe（10~16） | [5 empty] | 像质计丝号 |  | 12 |  |  |  |  | 检测数量 |  | 1件
焊缝编号 |  | 缺陷性质 |  |  | 缺陷尺寸(mm) |  |  |  | 定位(mm) |  |  | 评定等级 |  | 焊工号 |  | 备 注
RS2-1 |  | 圆形 |  |  | E2 |  |  |  | / |  |  | Ⅰ |  | RS2 |  | Q345R
以下空白
检测部位及布片图 |  | 试件编号-1(单壁单影)
缺陷表示 |  | 裂纹A、未熔合B、未焊透C、条形缺陷D、圆形缺陷E
底片统计 |  | Ⅰ级片 |  | Ⅱ级片 |  |  |  | Ⅲ级片 |  | Ⅳ级片 |  |  | 返修片 |  |  |  | 总计
|  | 1张 |  | 0张 |  |  |  | 0张 |  | 0张 |  |  | / |  |  |  | 1张
检测结论 |  | 合格
评片人： | [5 empty] | 审核人： | [8 empty] | 检测专用章
RT-Ⅱ | [5 empty] | RT-Ⅲ
2024年05月18日 | [5 empty] | 2024年05月18日