## Sheet1
HC02-68
南京华聪工程技术有限公司 |  |  | 宏观金相检测报告 |  |  | 第 1页 共 1 页
[6 empty] | 报告编号 |  |  | {reportNum}
试样名称 |  |  | {projectName} |  |  | 试样标记 |  |  | RS20-3-1
材质/规格/状态 |  |  | Q345R+Q345B/δ=12+Φ57×6mm/AW |  |  | 温/湿度 |  |  | 21℃/44%
委托验收单位 |  |  | 南京华聪考试部 |  |  | 检测类别 |  |  | 宏观金相
宏观检查 | 在放大5倍放大镜下检查焊缝和热影响区：无裂纹、无未熔合、无气孔、无夹渣、焊缝根部已焊透。 试样编号分别为RS20-3-1-1合格、RS20-3-1-2合格、RS20-3-1-3合格、RS20-3-1-4合格。
合格要求 | ①无裂纹和未熔合； ②焊缝根部焊透或不焊透； ③气孔或夹渣＜1.5mm，当气孔夹渣0.5mm＞Φ＜1.5mm数量＜1个，＜0.5气孔夹渣＜3个。
试验方法标准 | GB/T226-2015 |  |  | 腐蚀剂类别 | 碳素钢、合金钢：10%硝酸酒精溶液 不锈钢：硫酸铜盐酸水溶液
验收标准 | TSG Z6002-2010 |  |  | 检测结论 | 符合标准要求
备 注 | 委托编号：HCHG24-019-001
注 意 事 项 | 1、对本报告中检测结果有异议者，请在接到报告后15天内向本公司提出，逾期未提出异议的，视为承认检验结果。 2、报告只对来样负责；报告未加盖本公司公章无效。 3、受检剩余样品，务必在一个月内领回，逾期不领，本公司自行处理。 | [5 empty] | 检测地点：试验室2
[7 empty] | 主要设备 |  | 腐蚀装置
批 准 |  | 日 期 |  | 校 核 | 日 期 |  |  | 试 验 员 |  | 日 期
|  | 2024.05.23 |  |  | 2024.05.23 |  |  |  |  | 2024.05.23